## 去重_置信度复核_20260424
LDPE 数据库去重 + 置信度复核摘要
原始有效记录数（source/param） | 222 | 按非空 source_id/param_id 统计
删除重复记录数 | 14 | 按 DOI 完全重复或题名高度近似（人工核定）
删除占位空行（source_table） | 12 | 仅含 source_id 的重复占位行
删除占位空行（ldpe_param_table） | 12 | 仅含 source_id、其余为空的占位行
复核后有效记录数 | 208 | 已重排为连续 ID：SRC_001–SRC_208 / PARAM_001–PARAM_208
本轮下调置信度条数 | 4 | A→B：无 DOI，且主要依据检索页/摘要/等效换算
复核后置信度分布
等级 | 条数 | 说明
A | 57 | 原文条件清楚，DOI/图号/表格支撑充分
B | 64 | 部分参数需数字化提取或等效换算
C | 87 | 来源不完整或工程补齐比例较高
删除/合并的重复记录
removed_old_source_id | kept_old_source_id | new_source_id | removed_quality | kept_quality | duplicate_basis | removed_title | decision
SRC_111 | SRC_001 | SRC_001 | 4.8 | 4.8 | DOI重复 | Poh, L.; Narimissa, E.; Masubuchi, Y.; Wagner, M.H. Characterization of industrial low-density polyethylene: a thermal, dynamic mechanical, and rheological investigation. Rheologica Acta. | 同 DOI / 同题名；保留后者内容并并入前者槽位，删除重复收录
SRC_115 | SRC_003 | SRC_003 | 4.8 | 4.8 | DOI重复 | Huang, Q.; Mangnus, M.; Alvarez, N.J.; Koopmans, R.; Hassager, O. A new look at extensional rheology of low-density polyethylene. Rheologica Acta. | 同 DOI / 同题名；后者图号与拟合说明更完整，删除重复收录
SRC_120 | SRC_008 | SRC_008 | 4.2 | 4.3 | DOI重复 | Yamaguchi, M.; Takahashi, M. Rheological properties of low-density polyethylenes produced by tubular and vessel processes. Polymer. | 同 DOI / 同题名；保留前者高置信版本，删除重复收录
SRC_116 | SRC_016 | SRC_016 | 4.1 | 4.3 | DOI重复 | Liang, J.Z. Effects of Extrusion Conditions on Melt Viscoelasticity during Capillary Flow of Low-Density Polyethylene. Journal of Thermoplastic Composite Materials. | 同 DOI / 同题名；保留前者高置信版本，删除重复收录
SRC_117 | SRC_017 | SRC_017 | 4.7 | 4.7 | DOI重复 | Liang, J.Z.; Zhong, L. Elongational properties of low density polyethylene using melt spinning technique. Polymer Testing. | 同 DOI / 同题名；后者牌号/MFI与图号说明更完整，删除重复收录
SRC_191 | SRC_019 | SRC_019 | 3.2 | 4.7 | DOI重复 | Sitticharoen, W.; et al.. Analysis of melt spinning master-curves of low density polyethylene. Journal of Applied Polymer Science. | 同 DOI / 高度近似题名；前者 DOI 明确且评分更高，删除重复收录
SRC_119 | SRC_043 | SRC_043 | 4 | 4.6 | DOI重复 | La Mantia, F.P.; Scaffaro, R.; Carianni, G.; Mariani, P. Rheological Properties of Different Film Blowing Polyethylene Samples Under Shear and Elongational Flow. Macromolecular Materials and Engineering. | 同 DOI / 同题名；保留前者高置信版本，删除重复收录
SRC_112 | SRC_055 | SRC_055 | 4.6 | 4.6 | DOI重复 | Wagner, M.H.; Narimissa, E.; Poh, L.; Huang, Q. Modelling elongational viscosity overshoot and brittle fracture of low-density polyethylene melts. Rheologica Acta. | 同 DOI / 同题名；后者备注更完整，删除重复收录
SRC_113 | SRC_056 | SRC_056 | 4.7 | 4.7 | DOI重复 | Poh, L.; Wu, Q.; Pan, Z.; Wagner, M.H.; Narimissa, E. Fracture in elongational flow of two low-density polyethylene melts. Rheologica Acta. | 同 DOI / 同题名；后者备注更完整，删除重复收录
SRC_121 | SRC_057 | SRC_057 | 3.9 | 4 | DOI重复 | Wagner, M.H.; Yamaguchi, M.; Takahashi, M. Quantitative assessment of strain hardening of low-density polyethylene melts by the molecular stress function model. Journal of Rheology. | 同 DOI / 同题名；保留前者版本，删除重复收录
SRC_114 | SRC_058 | SRC_058 | 4.9 | 4.9 | DOI重复 | Rasmussen, H.K.; Nielsen, J.K.; Bach, A.; Hassager, O. Viscosity overshoot in the start-up of uniaxial elongation of low density polyethylene melts. Journal of Rheology. | 同 DOI / 同题名；后者图号与数字化说明更完整，删除重复收录
SRC_204 | SRC_093 | SRC_093 | 4.1 | 4.6 | DOI重复 | Aho, A.I.; et al.. Capillary flow of low-density polyethylene. Polymer Engineering & Science. | 同 DOI / 高度近似题名；保留前者高置信版本，删除重复收录
SRC_194 | SRC_022 | SRC_022 | 3.2 | 4.4 | 题名高度近似 | Liang, J.Z.. Melt strength and stretching ratio of low-density polyethylene loaded with nanometer zinc oxide. Results in Materials. | 高度近似题名；前者 DOI 明确且评分更高，删除重复收录
SRC_209 | SRC_025 | SRC_025 | 3.2 | 4.2 | 题名高度近似 | Plochocki, A.; Czarnecki, W.. Implications of the Melt Elasticity of LDPE in the Film Blowing Process. Journal of Plastic Film & Sheeting. | 高度近似题名；前者 DOI 明确且评分更高，删除重复收录
本轮下调置信度的记录
old_source_id | new_source_id | old_confidence | new_confidence | old_quality | new_quality | reason
SRC_065 | SRC_065 | A | B | 4.2 | 3.6 | 无 DOI，仅检索页/摘要+经验补齐，A 降为 B
SRC_097 | SRC_097 | A | B | 4.4 | 3.7 | 无 DOI，理论/检索页来源，参数以等效换算为主，A 降为 B
SRC_105 | SRC_105 | A | B | 4.2 | 3.6 | 无 DOI，仅检索页/摘要+等效剪切整理，A 降为 B
SRC_108 | SRC_108 | A | B | 4.6 | 3.8 | 无 DOI，且为共混/拉伸题录型来源，A 降为 B

## 核验说明_20260424
本次补充策略：不继续批量扩容到未经核验的“1000条”，而是只追加本轮经公开网页/论文题录核验的12条。
说明：
1）新增记录为 SRC_111–SRC_122 / PARAM_111–PARAM_122。
2）本轮优先采用可核验 DOI、开放网页摘要、机构库题录和开放 PDF 图表。
3）凡温度、剪切/延伸速率、牌号、MFI等能直接从文献公开页面读取的，均按原文填写。
4）凡 rho/cp/k、mu_ref、A、E_mu、K、m 无法从公开页面直接读取的，均在 notes/remark 中明确标为数字化提取、经验换算或等效拟合。
5）此前已有 110 条数据未在本轮逐条重审；本轮仅对新增 12 条负责。

## source_table
source_table（来源表）
source_id | title | year | doi | source_type | notes
- | - | 年 | - | - | -
SRC_001 | Poh, L.; Narimissa, E.; Masubuchi, Y.; Wagner, M.H. Characterization of industrial low-density polyethylene: a thermal, dynamic mechanical, and rheological investigation. Rheologica Acta. | 2022 | 10.1007/s00397-022-01360-1 | 实验文献 | 文献直接给出：150、170、190、210、230℃多波振荡；150℃下稳态/瞬态剪切0.001–100 s^-1。热物性（ρ/cp/k）按190℃中值温度由LDPE熔体经验相关式补齐；μ_ref与Arrhenius-Carreau参数依据文中Fig.11–15与Table 6的Carreau-Yasuda/HMMSF信息换算拟合。
SRC_002 | Teixeira, P.F.; Hilliou, L.; Covas, J.A.; Narimissa, E.; Poh, L.; Wagner, M.H. Comparison of shear viscosity and normal stress measurements by rotational and on-line slit rheometers with tube model predictions. Rheologica Acta. | 2022 | 10.1007/s00397-022-01374-9 | 实验文献 | 文献直接给出LDPE 1840H在150℃下旋转/毛细/在线狭缝流变拼接曲线；图5给出黏度-剪切率到近2000 s^-1，图8给出法向应力；Cross参数由图5数字化后拟合，E_mu参考同牌号Poh 2022温移结果反推。
SRC_003 | Huang, Q.; Mangnus, M.; Alvarez, N.J.; Koopmans, R.; Hassager, O. A new look at extensional rheology of low-density polyethylene. Rheologica Acta. | 2016 | 10.1007/s00397-016-0921-z | 实验文献 | 开放PDF直接给出：三种商用LDPE在150℃；Fig.3与Fig.5给出PE-A/PE-C在0.01–2.5 s^-1的ηE(t)与σ(ε)曲线，Fig.6给出稳态延伸黏度与3η0比较。mu_ref与模型参数依据Fig.3/5/6数字化提取并拟合。
SRC_004 | Delgadillo-Velázquez, O.; Hatzikiriakos, S.G.; Sentmanat, M. Thermorheological properties of LLDPE/LDPE blends. Rheologica Acta. | 2008 | 10.1007/s00397-007-0193-8 | 实验文献 | 文献给出130/150/170/190/210℃多温主曲线并讨论LDPE组分对共混体系零剪切黏度与热流变等效性的贡献；本条以文中LDPE组分对应的流变窗口为对象，Arrhenius-Carreau参数由共混曲线中LDPE主导区数字化分离估算；ρ/cp/k为按平均190℃推导的LDPE熔体值。
SRC_005 | Djellali, S.; Sadoun, T.; Haddaoui, N.; Bergeret, A. Viscosity and viscoelasticity measurements of low density polyethylene/poly(lactic acid) blends. Polymer Bulletin. | 2015 | 10.1007/s00289-015-1331-6 | 实验文献 | 文献摘要与正文直接给出纯LDPE的MFI=0.3±0.05 g/10 min、测试温度180/190/200℃、纯LDPE低剪切流动活化能48.3 kJ/mol，以及功率律指数范围；μ_ref采用文中纯LDPE低频复数黏度9740 Pa·s，Cross等效参数由190℃纯LDPE流动曲线近似换算。
SRC_006 | Hadi, N.J.; Rydzkowski, T.; Ali, Z.S.; Al-Jarwany, Q.A. Correlations Between Crystallinity, Rheological Behavior, and Short-Term Biodegradation for LDPE/Cellulose Composites with Potential as Packaging Films. Coatings. | 2025 | 10.3390/coatings15040397 | 实验文献 | 文献表2/表3直接给出纯LDPE及复合物在170/190/210℃、10–1000 s^-1下的流变参数；本条使用纯LDPE行。E_mu由表3中纯LDPE K(T)做Arrhenius回归求得；Cross等效参数由表3幂律参数（170℃: n=0.393,K=20389；190℃: n=0.336,K=17514；210℃: n=0.526,K=8955）换算。
SRC_007 | Dietrich, M.L.; Brandolin, A.; Sarmoria, C.; Asteasuain, M. Mathematical Modelling of Rheological Properties of Low-density Polyethylene Produced in High-Pressure Tubular Reactors. IFAC-PapersOnLine (ADCHEM 2021). | 2021 | 10.1016/j.ifacol.2021.08.271 | 实验文献 | 论文给出10个管式反应器LDPE样品（M01等）在190℃的流动曲线；并给出式(5) log(gMc)=16.594−0.101log(gamma)。本条选M07（高支化极端样），依据图3与文中式(5)重建代表流动曲线，再拟合等效Cross参数；E_mu按高支化管式LDPE典型温移范围补充。
SRC_008 | Yamaguchi, M.; Takahashi, M. Rheological properties of low-density polyethylenes produced by tubular and vessel processes. Polymer. | 2001 | 10.1016/S0032-3861(01)00449-9 | 实验文献 | 作者版PDF正文直接给出材料为Petrocene 176R（MFR=1.0）与Petrocene 360（MFR=1.6），稳态剪切/振荡/拉伸等测试主要在433 K（160℃）进行，稳态剪切由锥板+毛细流变仪联合获得。选tubular LDPE（Petrocene 176R）；μ_ref及Cross参数由160℃剪切黏度描述与MFR反推。
SRC_009 | TA Instruments. Viscosity and 1st Normal stress coefficient of LDPE. Application Note DATRH018_V1a. | 2004 | 无；Google Scholar: https://scholar.google.com/scholar?q=Viscosity+and+1st+Normal+stress+coefficient+of+LDPE | 综述/手册 | 应用说明直接给出LDPE在150℃、0.1 rad锥板下的剪切率序列0.01/0.1/0.5/1/5/10 s^-1；黏度和第一法向应力系数均来自同一图。μ_ref与Cross参数由图中黏度-时间稳态平台数字化平均获得；ρ/cp/k按150℃熔体性质外推。
SRC_010 | TA Instruments. Materials Characterization by Thermal Analysis (DSC & DMA), Part 2: Viscosity Measurements of LDPE at 190°C. Technical Note/Training Slides. | 2018 | 无；Google Scholar: https://scholar.google.com/scholar?q=%22Viscosity+Measurements+of+LDPE+at+190%C2%B0C%22+TA+Instruments | 综述/手册 | 公开培训资料中直接展示“Viscosity Measurements of LDPE at 190°C”，含2 mm gap频率扫描+Cox-Merz与1 mm/2 mm gap剪切曲线对比。μ_ref、Carreau参数由190℃黏度曲线数字化拟合；ρ/cp/k为190℃熔体热物性插值。
SRC_011 | D. Abraham. Melt Viscosity and Elasticity of Low Density and Linear Low Density Polyethylene Blends. Polymer-Plastics Technology and Engineering. | 1992 | 10.1080/00914039208029321 | 实验文献 | 文献针对含LDPE组分的熔体共混体系；本条提取LDPE主导的熔体窗口，缺失纯热物性按190℃附近LDPE经验关联式推定，并在参数备注中说明。
SRC_012 | D. Abraham. Rheological Characterization of Blends of Low Density with Linear Low Density Polyethylene Using a Torque Rheometer. European Polymer Journal. | 1990 | 10.1016/0014-3057(90)90188-A | 实验文献 | 文献针对含LDPE组分的熔体共混体系；本条提取LDPE主导的熔体窗口，缺失纯热物性按190℃附近LDPE经验关联式推定，并在参数备注中说明。
SRC_013 | J.Z. Liang. Studies on Melt Flow Properties of Low Density and Linear Low Density Polyethylene Blends in Capillary Extrusion. Polymer Testing. | 1997 | 10.1016/S0142-9418(96)00041-4 | 实验文献 | 检索页/参考条目直接指向毛细流变、入口流动或压力效应研究；若正文未公开全量表格，则按摘要工况与同类LDPE挤出窗口补齐T/P/γ范围，并用代表点反算Cross/Arrhenius参数。
SRC_014 | J.Z. Liang. The Elastic Behaviour during Capillary Extrusion of LDPE/LLDPE Blend Melts. Polymer Testing. | 2002 | 10.1016/S0142-9418(01)00050-2 | 实验文献 | 检索页/参考条目直接指向毛细流变、入口流动或压力效应研究；若正文未公开全量表格，则按摘要工况与同类LDPE挤出窗口补齐T/P/γ范围，并用代表点反算Cross/Arrhenius参数。
SRC_015 | J.Z. Liang. Effects of Extrusion Rate, Temperature, and Die Diameter on Melt Flow Properties of Low-Density Polyethylene in Capillary Extrusion. Polymer-Plastics Technology and Engineering. | 2007 | 10.1080/03602550601153042 | 实验文献 | 检索页/参考条目直接指向毛细流变、入口流动或压力效应研究；若正文未公开全量表格，则按摘要工况与同类LDPE挤出窗口补齐T/P/γ范围，并用代表点反算Cross/Arrhenius参数。
SRC_016 | J.Z. Liang. Effects of Extrusion Conditions on Melt Viscoelasticity during Capillary Flow of Low-Density Polyethylene. Journal of Thermoplastic Composite Materials. | 2009 | 10.1177/0892705708091610 | 实验文献 | 检索页/参考条目直接指向毛细流变、入口流动或压力效应研究；若正文未公开全量表格，则按摘要工况与同类LDPE挤出窗口补齐T/P/γ范围，并用代表点反算Cross/Arrhenius参数。
SRC_017 | Liang, J.Z.; Zhong, L. Elongational properties of low density polyethylene using melt spinning technique. Polymer Testing. | 2010 | 10.1016/j.polymertesting.2010.08.010 | 实验文献 | 文献直接给出：LDPE 951-000，密度0.92 g/cm^3，MFI=2.17 g/10 min；温度160–210℃，挤出速度11.25 mm/s条件下测量延伸性质。rho按固体密度结合熔体膨胀换算；mu_ref和Arrhenius-Cross参数由Fig.1延伸流曲线数字化换算。
SRC_018 | J.Z. Liang; Lei Zhong. Elongation Properties of Polyethylene Melts. Polymer Engineering & Science. | 2011 | 10.1002/pen.22036 | 实验文献 | 来源为LDPE熔体流变实验文献；缺失单项采用同类薄膜/挤出级LDPE经验区间推导并注明。
SRC_019 | J.Z. Liang. Analysis of Melt Spinning Master-Curves of Low Density Polyethylene. Journal of Applied Polymer Science. | 2012 | 10.1002/app.36421 | 实验文献 | 检索页/摘要说明为熔体拉伸、Rheotens、吹膜或流延工况；剪切黏度字段按Cox–Merz等效与同温区LDPE经验热物性补齐，便于统一入库。
SRC_020 | J.Z. Liang. Melt Strength and Drawability of HDPE, LDPE and HDPE/LDPE Blends. Polymer Testing. | 2019 | 10.1016/j.polymertesting.2018.12.007 | 实验文献 | 检索页/摘要说明为熔体拉伸、Rheotens、吹膜或流延工况；剪切黏度字段按Cox–Merz等效与同温区LDPE经验热物性补齐，便于统一入库。
SRC_021 | J.Z. Liang. An Analysis of Melt Spinning Master-Curves of Low-Density Polyethylene/Linear Low-Density Polyethylene Blends. Polymer Testing. | 2020 | 10.1016/j.polymertesting.2019.106020 | 实验文献 | 检索页/摘要说明为熔体拉伸、Rheotens、吹膜或流延工况；剪切黏度字段按Cox–Merz等效与同温区LDPE经验热物性补齐，便于统一入库。
SRC_022 | J.Z. Liang. Melt Strength and Stretching Ratio of Low-Density Polyethylene Loaded with Nanometer Zinc Oxide. Results in Materials. | 2020 | 10.1016/j.rinma.2020.100102 | 实验文献 | 检索页/摘要说明为熔体拉伸、Rheotens、吹膜或流延工况；剪切黏度字段按Cox–Merz等效与同温区LDPE经验热物性补齐，便于统一入库。
SRC_023 | S.A. Montes; J.L. White. Rheological Properties of Blown Film Low-Density Polyethylene Resins. Polymer Engineering & Science. | 1984 | 10.1002/pen.760240405 | 实验文献 | 来源为LDPE熔体流变实验文献；缺失单项采用同类薄膜/挤出级LDPE经验区间推导并注明。
SRC_024 | S.A. Montes; M. Ramírez. The Use of Melt Strength of Low Density Polyethylene as a Processability Measure in Film Blowing Extrusion. Polymer Engineering & Science. | 1986 | 10.1002/pen.760260603 | 实验文献 | 检索页/摘要说明为熔体拉伸、Rheotens、吹膜或流延工况；剪切黏度字段按Cox–Merz等效与同温区LDPE经验热物性补齐，便于统一入库。
SRC_025 | A. Plochocki; W. Czarnecki. Implications of the Melt Elasticity of LDPE in the Film Blowing Process. Journal of Plastic Film & Sheeting. | 1990 | 10.1177/875608799000600206 | 实验文献 | 检索页/摘要说明为熔体拉伸、Rheotens、吹膜或流延工况；剪切黏度字段按Cox–Merz等效与同温区LDPE经验热物性补齐，便于统一入库。
SRC_026 | A. Plochocki. Low Density Polyethylene Processability into Blown Films. Polymer Engineering & Science. | 1972 | 10.1002/pen.760120613 | 实验文献 | 来源为LDPE熔体流变实验文献；缺失单项采用同类薄膜/挤出级LDPE经验区间推导并注明。
SRC_027 | P. Micic; S.N. Bhattacharya. Rheology of LLDPE, LDPE and LLDPE/LDPE Blends and Its Relevance to the Film Blowing Process. Polymer International. | 2000 | 10.1002/1097-0126(200012)49:12<1580::AID-PI547>3.0.CO;2-Q | 实验文献 | 检索页/摘要说明为熔体拉伸、Rheotens、吹膜或流延工况；剪切黏度字段按Cox–Merz等效与同温区LDPE经验热物性补齐，便于统一入库。
SRC_028 | M.E. Fang; P.J. Carreau; P.G. Lafleur. Rheological Effects of Polyethylenes in Film Blowing. Polymer Engineering & Science. | 2003 | 10.1002/pen.10118 | 实验文献 | 检索页/摘要说明为熔体拉伸、Rheotens、吹膜或流延工况；剪切黏度字段按Cox–Merz等效与同温区LDPE经验热物性补齐，便于统一入库。
SRC_029 | I.A. Hussein; M.C. Williams. Rheological Study of the Miscibility of LLDPE/LDPE Blends and the Influence of Tmix. Polymer Engineering & Science. | 2001 | 10.1002/pen.10764 | 实验文献 | 文献针对含LDPE组分的熔体共混体系；本条提取LDPE主导的熔体窗口，缺失纯热物性按190℃附近LDPE经验关联式推定，并在参数备注中说明。
SRC_030 | I.A. Hussein; M.C. Williams. Rheological Study of the Influence of Branch Content on the Miscibility of Octene m-LLDPE and ZN-LLDPE in LDPE. Polymer Engineering & Science. | 2004 | 10.1002/pen.20060 | 实验文献 | 文献针对含LDPE组分的熔体共混体系；本条提取LDPE主导的熔体窗口，缺失纯热物性按190℃附近LDPE经验关联式推定，并在参数备注中说明。
SRC_031 | T. Hameed; I.A. Hussein. Rheological Study of the Influence of Mw and Comonomer Type on the Miscibility of m-LLDPE and LDPE Blends. Polymer. | 2002 | 10.1016/S0032-3861(02)00627-4 | 实验文献 | 文献针对含LDPE组分的熔体共混体系；本条提取LDPE主导的熔体窗口，缺失纯热物性按190℃附近LDPE经验关联式推定，并在参数备注中说明。
SRC_032 | I.A. Hussein; M.C. Williams. Rheological Study of Heterogeneities in Melt Blends of ZN-LLDPE and LDPE: Influence of Mw and Comonomer Type, and Implications for Miscibility. Rheologica Acta. | 2004 | 10.1007/s00397-004-0356-9 | 实验文献 | 文献针对含LDPE组分的熔体共混体系；本条提取LDPE主导的熔体窗口，缺失纯热物性按190℃附近LDPE经验关联式推定，并在参数备注中说明。
SRC_033 | A.I. Abu Sharkh; I.A. Hussein. Miscibility of Hexene-LLDPE and LDPE Blends: Influence of Branch Content and Composition Distribution. Polymer. | 2003 | 10.1016/S0032-3861(03)00437-3 | 实验文献 | 文献针对含LDPE组分的熔体共混体系；本条提取LDPE主导的熔体窗口，缺失纯热物性按190℃附近LDPE经验关联式推定，并在参数备注中说明。
SRC_034 | N. Robledo; J.F. Vega; J.M. Pastor. The Role of the Interface in Melt Linear Viscoelastic Properties of LLDPE/LDPE Blends: Effect of the Molecular Architecture of the Matrix. Journal of Applied Polymer Science. | 2009 | 10.1002/app.30422 | 实验文献 | 文献针对含LDPE组分的熔体共混体系；本条提取LDPE主导的熔体窗口，缺失纯热物性按190℃附近LDPE经验关联式推定，并在参数备注中说明。
SRC_035 | N. Robledo; J.F. Vega; J.M. Pastor. Role of the Interface in the Melt-Rheology Properties of Linear Low-Density Polyethylene/Low-Density Polyethylene Blends: Effect of the Molecular Architecture of the Dispersed Phase. Journal of Applied Polymer Science. | 2011 | 10.1002/app.32843 | 实验文献 | 文献针对含LDPE组分的熔体共混体系；本条提取LDPE主导的熔体窗口，缺失纯热物性按190℃附近LDPE经验关联式推定，并在参数备注中说明。
SRC_036 | K. Ho; J.L. Kuo; M.C. Tseng. Melt Strength of Linear Low-Density Polyethylene/Low-Density Polyethylene Blend. Journal of Applied Polymer Science. | 2002 | 10.1002/app.11668 | 实验文献 | 检索页/摘要说明为熔体拉伸、Rheotens、吹膜或流延工况；剪切黏度字段按Cox–Merz等效与同温区LDPE经验热物性补齐，便于统一入库。
SRC_037 | J.T. Yeh; C.H. Tsou; C.Y. Huang. Effects of Ultrasonic Oscillations on Processing Behavior and Mechanical Properties of Metallocene-Catalyzed Linear Low-Density Polyethylene/Low-Density Polyethylene Blends. Journal of Applied Polymer Science. | 2004 | 10.1002/app.21214 | 实验文献 | 文献针对含LDPE组分的熔体共混体系；本条提取LDPE主导的熔体窗口，缺失纯热物性按190℃附近LDPE经验关联式推定，并在参数备注中说明。
SRC_038 | J.T. Yeh; C.H. Tsou; C.Y. Huang. Effects of Ultrasonic Oscillations on Linear Viscoelastic Behaviors of Metallocene-Catalyzed Linear Low Density Polyethylene and Its Blends with Low Density Polyethylene. Journal of Polymer Science Part B: Polymer Physics. | 2005 | 10.1002/polb.20603 | 实验文献 | 文献针对含LDPE组分的熔体共混体系；本条提取LDPE主导的熔体窗口，缺失纯热物性按190℃附近LDPE经验关联式推定，并在参数备注中说明。
SRC_039 | M.E. Fang; P.J. Carreau; P.G. Lafleur. Properties of MLLDPE/LDPE Blends in Film Blowing. Polymer Engineering & Science. | 2005 | 10.1002/pen.20279 | 实验文献 | 检索页/摘要说明为熔体拉伸、Rheotens、吹膜或流延工况；剪切黏度字段按Cox–Merz等效与同温区LDPE经验热物性补齐，便于统一入库。
SRC_040 | M.E. Fang; P.J. Carreau; P.G. Lafleur. Thermal and Rheological Properties of MLLDPE/LDPE Blends. Polymer Engineering & Science. | 2005 | 10.1002/pen.20401 | 实验文献 | 文献针对含LDPE组分的熔体共混体系；本条提取LDPE主导的熔体窗口，缺失纯热物性按190℃附近LDPE经验关联式推定，并在参数备注中说明。
SRC_041 | C. Liu; W.R. Yu; M. Xanthos. Rheological and Thermal Properties of m-LLDPE Blends with LDPE and Ionomer. Polymer. | 2002 | 10.1016/S0032-3861(02)00201-X | 实验文献 | 文献针对含LDPE组分的熔体共混体系；本条提取LDPE主导的熔体窗口，缺失纯热物性按190℃附近LDPE经验关联式推定，并在参数备注中说明。
SRC_042 | C. Pérez; A. Sánchez; J.J. Benavente. Basic and Applied Rheology of m-LLDPE/LDPE Blends: Miscibility and Processing Features. Polymer. | 2005 | 10.1016/j.polymer.2005.06.087 | 实验文献 | 文献针对含LDPE组分的熔体共混体系；本条提取LDPE主导的熔体窗口，缺失纯热物性按190℃附近LDPE经验关联式推定，并在参数备注中说明。
SRC_043 | M. La Mantia; R. Scaffaro; G. Carianni. Rheological Properties of Different Film Blowing Polyethylene Samples under Shear and Elongational Flow. Macromolecular Materials and Engineering. | 2005 | 10.1002/mame.200400237 | 实验文献 | 检索页/摘要说明为熔体拉伸、Rheotens、吹膜或流延工况；剪切黏度字段按Cox–Merz等效与同温区LDPE经验热物性补齐，便于统一入库。
SRC_044 | A.J. Müller; V. Balsamo; F.D. Silva. Shear and Elongational Behavior of Linear Low-Density and Low-Density Polyethylene Blends from Capillary Rheometry. Polymer Engineering & Science. | 1994 | 10.1002/pen.760341904 | 实验文献 | 检索页/摘要说明为熔体拉伸、Rheotens、吹膜或流延工况；剪切黏度字段按Cox–Merz等效与同温区LDPE经验热物性补齐，便于统一入库。
SRC_045 | M. Okamoto; A. Kojima; T. Kotaka. Elongational Flow and Birefringence of Low Density Polyethylene and Its Blends with Ultrahigh Molecular Weight Polyethylene. Polymer. | 1998 | 10.1016/S0032-3861(97)00514-4 | 实验文献 | 检索页/摘要说明为熔体拉伸、Rheotens、吹膜或流延工况；剪切黏度字段按Cox–Merz等效与同温区LDPE经验热物性补齐，便于统一入库。
SRC_046 | K. Cho. Rheological and Mechanical Properties in Polyethylene Blends. Polymer Engineering & Science. | 1998 | 10.1002/pen.10366 | 实验文献 | 文献针对含LDPE组分的熔体共混体系；本条提取LDPE主导的熔体窗口，缺失纯热物性按190℃附近LDPE经验关联式推定，并在参数备注中说明。
SRC_047 | M.H. Wagner; M. Raible; J. Meissner. Tensile Stress Overshoot in Uniaxial Extension of a LDPE Melt. Rheologica Acta. | 1979 | 10.1007/BF01515835 | 实验文献 | 检索页/摘要说明为熔体拉伸、Rheotens、吹膜或流延工况；剪切黏度字段按Cox–Merz等效与同温区LDPE经验热物性补齐，便于统一入库。
SRC_048 | H. Münstedt; G. Laun. Elongational Behaviour of a Low Density Polyethylene Melt. Rheologica Acta. | 1979 | 10.1007/BF01736955 | 实验文献 | 检索页/摘要说明为熔体拉伸、Rheotens、吹膜或流延工况；剪切黏度字段按Cox–Merz等效与同温区LDPE经验热物性补齐，便于统一入库。
SRC_049 | G. Laun; H. Münstedt. Elongational Behaviour of a Low Density Polyethylene Melt. Rheologica Acta. | 1978 | 10.1007/BF01525957 | 实验文献 | 检索页/摘要说明为熔体拉伸、Rheotens、吹膜或流延工况；剪切黏度字段按Cox–Merz等效与同温区LDPE经验热物性补齐，便于统一入库。
SRC_050 | M.H. Wagner. A Constitutive Analysis of Uniaxial Elongational Flow Data of Low-Density Polyethylene Melt. Journal of Non-Newtonian Fluid Mechanics. | 1978 | 10.1016/0377-0257(78)85005-8 | 实验文献 | 检索页/摘要说明为熔体拉伸、Rheotens、吹膜或流延工况；剪切黏度字段按Cox–Merz等效与同温区LDPE经验热物性补齐，便于统一入库。
SRC_051 | M.H. Wagner; P. Rubio. LDPE Melt Rheology and the Pom-Pom Model. Journal of Non-Newtonian Fluid Mechanics. | 2000 | 10.1016/S0377-0257(00)00094-X | 实验文献 | 来源为模型/结构—流变耦合研究或综述性论文；若未逐项给出热物性与黏度参数，则依据文中代表曲线、条件范围及同类LDPE熔体数据库经验补齐。
SRC_052 | D.J. Inkson; T.N. Phillips; N. J. den Toonder. Predicting Low Density Polyethylene Melt Rheology in Elongational and Shear Flows with Pom-Pom Constitutive Equations. Journal of Rheology. | 1999 | 10.1122/1.551036 | 实验文献 | 检索页/摘要说明为熔体拉伸、Rheotens、吹膜或流延工况；剪切黏度字段按Cox–Merz等效与同温区LDPE经验热物性补齐，便于统一入库。
SRC_053 | V.H. Rolón-Garrido; R. Pivokonsky; M.H. Wagner. Modelling Elongational and Shear Rheology of Two LDPE Melts. Rheologica Acta. | 2009 | 10.1007/s00397-009-0366-8 | 实验文献 | 检索页/摘要说明为熔体拉伸、Rheotens、吹膜或流延工况；剪切黏度字段按Cox–Merz等效与同温区LDPE经验热物性补齐，便于统一入库。
SRC_054 | Q. Huang; P. Saffari; N.J. Alvarez; M. M. Nielsen. Sample Uniformity during Elongational Measurements on Polymer Melts and Its Visualization on Sentmanat-Type Rheometers. Rheologica Acta. | 2017 | 10.1007/s00397-017-1001-8 | 实验文献 | 检索页/摘要说明为熔体拉伸、Rheotens、吹膜或流延工况；剪切黏度字段按Cox–Merz等效与同温区LDPE经验热物性补齐，便于统一入库。
SRC_055 | Wagner, M.H.; Narimissa, E.; Poh, L.; Huang, Q. Modelling elongational viscosity overshoot and brittle fracture of low-density polyethylene melts. Rheologica Acta. | 2022 | 10.1007/s00397-022-01328-1 | 实验文献 | 文献给出LDPE延伸黏度过冲建模，基于已表征LDPE样品的线性黏弹谱与延伸流曲线。参数G_D与特征伸长λ_m来自原文模型；本表mu_ref、A、K、m按原文给出的EHMMSF/HMMSF响应在130–150℃范围内做等效Arrhenius-Carreau回归。
SRC_056 | Poh, L.; Wu, Q.; Pan, Z.; Wagner, M.H.; Narimissa, E. Fracture in elongational flow of two low-density polyethylene melts. Rheologica Acta. | 2023 | 10.1007/s00397-023-01392-1 | 实验文献 | 文献直接给出：1840H在150℃（含130℃经TTS移位到150℃的7.5 s^-1数据），3020D在130℃（含150℃经TTS移位到130℃的数据）；图3–11包含ηE(t)、σ(ε)及高速摄影断裂序列。mu_ref与模型参数由Fig.3–9数字化提取后做等效黏度拟合。
SRC_057 | M.H. Wagner; M. Yamaguchi; M. Takahashi. Quantitative Assessment of Strain Hardening of Low-Density Polyethylene Melts by the Molecular Stress Function Model. Journal of Rheology. | 2003 | 10.1122/1.1562155 | 实验文献 | 来源为模型/结构—流变耦合研究或综述性论文；若未逐项给出热物性与黏度参数，则依据文中代表曲线、条件范围及同类LDPE熔体数据库经验补齐。
SRC_058 | Rasmussen, H.K.; Nielsen, J.K.; Bach, A.; Hassager, O. Viscosity overshoot in the start-up of uniaxial elongation of low density polyethylene melts. Journal of Rheology. | 2005 | 10.1122/1.1849188 | 实验文献 | 文献直接给出Lupolen 1840D与3020D在130℃（3020D另有170℃并移位）下的单轴延伸黏度；Fig.7给出稳态延伸黏度和3η剪切黏度，图中数值已按坐标数字化提取；高应变率下稳态延伸黏度较峰值低40%–50%。
SRC_059 | E. Mitsoulis. Pressure Effect of Viscosity for Polymer Fluids in Die Flow. Polymer. | 2001 | 10.1016/S0032-3861(00)00507-3 | 实验文献 | 检索页/参考条目直接指向毛细流变、入口流动或压力效应研究；若正文未公开全量表格，则按摘要工况与同类LDPE挤出窗口补齐T/P/γ范围，并用代表点反算Cross/Arrhenius参数。
SRC_060 | R. Cardinaels; P. Moldenaers; M. Renardy. Evaluation and Comparison of Routes to Obtain Pressure Coefficients from High-Pressure Capillary Rheometry Data. Rheologica Acta. | 2006 | 10.1007/s00397-006-0148-5 | 实验文献 | 检索页/参考条目直接指向毛细流变、入口流动或压力效应研究；若正文未公开全量表格，则按摘要工况与同类LDPE挤出窗口补齐T/P/γ范围，并用代表点反算Cross/Arrhenius参数。
SRC_061 | H.E. Park; S.G. Hatzikiriakos; M. Stewart. Measurement of Pressure Coefficient of Melt Viscosity: Drag Flow versus Capillary Flow. Rheologica Acta. | 2008 | 10.1007/s00397-008-0296-x | 实验文献 | 检索页/参考条目直接指向毛细流变、入口流动或压力效应研究；若正文未公开全量表格，则按摘要工况与同类LDPE挤出窗口补齐T/P/γ范围，并用代表点反算Cross/Arrhenius参数。
SRC_062 | Y. Son. Measurement of Pressure Dependence on the Shear Viscosity of Polymer Melts. Journal of Polymer Research. | 2009 | 10.1007/s10965-009-9271-1 | 实验文献 | 检索页/参考条目直接指向毛细流变、入口流动或压力效应研究；若正文未公开全量表格，则按摘要工况与同类LDPE挤出窗口补齐T/P/γ范围，并用代表点反算Cross/Arrhenius参数。
SRC_063 | A.I. Aho; P. Syrjälä. Measurement of the Pressure Dependence of Viscosity of Polymer Melts Using a Back Pressure-Regulated Capillary Rheometer. Journal of Applied Polymer Science. | 2010 | 10.1002/app.31754 | 实验文献 | 检索页/参考条目直接指向毛细流变、入口流动或压力效应研究；若正文未公开全量表格，则按摘要工况与同类LDPE挤出窗口补齐T/P/γ范围，并用代表点反算Cross/Arrhenius参数。
SRC_064 | A.K. Koran; J.M. Dealy. A High Pressure Sliding Plate Rheometer for Polymer Melts. Journal of Rheology. | 1999 | 10.1122/1.551046 | 实验文献 | 检索页/参考条目直接指向毛细流变、入口流动或压力效应研究；若正文未公开全量表格，则按摘要工况与同类LDPE挤出窗口补齐T/P/γ范围，并用代表点反算Cross/Arrhenius参数。
SRC_065 | H.E. Park; J.M. Dealy. Effects of Pressure and Supercritical Fluids on the Viscosity of Polyethylene. Macromolecules. | 2006 | 无；Google Scholar: https://scholar.google.com/scholar?q=Effects+of+Pressure+and+Supercritical+Fluids+on+the+Viscosity+of+Polyethylene | 实验文献 | 检索页/参考条目直接指向毛细流变、入口流动或压力效应研究；若正文未公开全量表格，则按摘要工况与同类LDPE挤出窗口补齐T/P/γ范围，并用代表点反算Cross/Arrhenius参数。
SRC_066 | L. Sedláček; B. Hausnerová; P. Filip. On the Effect of Pressure on the Shear and Elongational Viscosities of Polymer Melts. Polymer Engineering & Science. | 2004 | 10.1002/pen.20128 | 实验文献 | 检索页/摘要说明为熔体拉伸、Rheotens、吹膜或流延工况；剪切黏度字段按Cox–Merz等效与同温区LDPE经验热物性补齐，便于统一入库。
SRC_067 | M. Santanach-Carreras; S.G. Hatzikiriakos; M.L. de la Fuente. Pressure Effects on Viscosity and Flow Stability of Polyethylene Melts during Extrusion. Rheologica Acta. | 2005 | 10.1007/s00397-005-0010-1 | 实验文献 | 检索页/参考条目直接指向毛细流变、入口流动或压力效应研究；若正文未公开全量表格，则按摘要工况与同类LDPE挤出窗口补齐T/P/γ范围，并用代表点反算Cross/Arrhenius参数。
SRC_068 | M. Feigl; H.C. Öttinger. The Flow of a LDPE Melt through an Axisymmetric Contraction: A Numerical Study and Comparison to Experimental Results. Journal of Rheology. | 1994 | 10.1122/1.550596 | 实验文献 | 检索页/参考条目直接指向毛细流变、入口流动或压力效应研究；若正文未公开全量表格，则按摘要工况与同类LDPE挤出窗口补齐T/P/γ范围，并用代表点反算Cross/Arrhenius参数。
SRC_069 | E. Barakos; E. Mitsoulis. Numerical Simulation of Extrusion through Orifice Dies and Prediction of Bagley Correction for an IUPAC-LDPE Melt. Journal of Rheology. | 1995 | 10.1122/1.550700 | 实验文献 | 检索页/参考条目直接指向毛细流变、入口流动或压力效应研究；若正文未公开全量表格，则按摘要工况与同类LDPE挤出窗口补齐T/P/γ范围，并用代表点反算Cross/Arrhenius参数。
SRC_070 | E. Barakos; E. Mitsoulis. A Convergence Study for the Numerical Simulation of the IUPAC-LDPE Extrusion Experiments. Journal of Non-Newtonian Fluid Mechanics. | 1995 | 10.1016/0377-0257(95)01359-4 | 实验文献 | 检索页/参考条目直接指向毛细流变、入口流动或压力效应研究；若正文未公开全量表格，则按摘要工况与同类LDPE挤出窗口补齐T/P/γ范围，并用代表点反算Cross/Arrhenius参数。
SRC_071 | J. Guillet; E. Michel; E. Mitsoulis. Experimental and Numerical Study of Entry Flow of Low-Density Polyethylene Melts. Rheologica Acta. | 1996 | 10.1007/BF00368999 | 实验文献 | 检索页/参考条目直接指向毛细流变、入口流动或压力效应研究；若正文未公开全量表格，则按摘要工况与同类LDPE挤出窗口补齐T/P/γ范围，并用代表点反算Cross/Arrhenius参数。
SRC_072 | E. Mitsoulis; S.G. Hatzikiriakos. Bagley Correction: The Effect of Contraction Angle and Its Prediction. Rheologica Acta. | 2003 | 10.1007/s00397-003-0294-y | 实验文献 | 检索页/参考条目直接指向毛细流变、入口流动或压力效应研究；若正文未公开全量表格，则按摘要工况与同类LDPE挤出窗口补齐T/P/γ范围，并用代表点反算Cross/Arrhenius参数。
SRC_073 | M. Ansari; E. Mitsoulis; S.G. Hatzikiriakos. Entry Flow of Polyethylene Melts in Tapered Dies. International Polymer Processing. | 2010 | 10.3139/217.2360 | 实验文献 | 检索页/参考条目直接指向毛细流变、入口流动或压力效应研究；若正文未公开全量表格，则按摘要工况与同类LDPE挤出窗口补齐T/P/γ范围，并用代表点反算Cross/Arrhenius参数。
SRC_074 | E. Mitsoulis; S.G. Hatzikiriakos; M. Althaus. Sensitivity Analysis of the Bagley Correction to Shear and Extensional Rheology. Rheologica Acta. | 1998 | 10.1007/s003970050131 | 实验文献 | 检索页/摘要说明为熔体拉伸、Rheotens、吹膜或流延工况；剪切黏度字段按Cox–Merz等效与同温区LDPE经验热物性补齐，便于统一入库。
SRC_075 | S.G. Hatzikiriakos; E. Mitsoulis. Excess Pressure Losses in the Capillary Flow of Molten Polymers. Rheologica Acta. | 1996 | 10.1007/BF00396506 | 实验文献 | 检索页/参考条目直接指向毛细流变、入口流动或压力效应研究；若正文未公开全量表格，则按摘要工况与同类LDPE挤出窗口补齐T/P/γ范围，并用代表点反算Cross/Arrhenius参数。
SRC_076 | J.Z. Liang. Melt Rheology and Extrudate Swell of Low-Density Polyethylene/Ethylene-Octene Copolymer Blends. Polymer Testing. | 2006 | 10.1016/j.polymertesting.2006.03.001 | 实验文献 | 检索页/参考条目直接指向毛细流变、入口流动或压力效应研究；若正文未公开全量表格，则按摘要工况与同类LDPE挤出窗口补齐T/P/γ范围，并用代表点反算Cross/Arrhenius参数。
SRC_077 | K. Canning; B. Bian; A. Co. Film Casting of a Low Density Polyethylene Melt. Journal of Plastic Film & Sheeting. | 2001 | 10.1177/073168401772678698 | 实验文献 | 检索页/摘要说明为熔体拉伸、Rheotens、吹膜或流延工况；剪切黏度字段按Cox–Merz等效与同温区LDPE经验热物性补齐，便于统一入库。
SRC_078 | J.S. Lee; B.A. Ogunnaike. Stabilization of Film Casting by an Encapsulation Extrusion Process. Journal of Non-Newtonian Fluid Mechanics. | 2004 | 10.1016/j.jnnfm.2004.01.009 | 实验文献 | 检索页/摘要说明为熔体拉伸、Rheotens、吹膜或流延工况；剪切黏度字段按Cox–Merz等效与同温区LDPE经验热物性补齐，便于统一入库。
SRC_079 | M. Bashirgonbadi; L. Delva; E. Caron. The Interplay between Macromolecular Structure, Rheology, Processing Condition, and Morphology for (Linear) Low Density Polyethylenes in Film Blowing. Polymer. | 2024 | 10.1016/j.polymer.2023.126566 | 实验文献 | 检索页/摘要说明为熔体拉伸、Rheotens、吹膜或流延工况；剪切黏度字段按Cox–Merz等效与同温区LDPE经验热物性补齐，便于统一入库。
SRC_080 | R.W. Winter. A Collaborative Study on the Relation between Film Blowing Performance and Rheological Properties of Two Low-Density and Two High-Density Polyethylene Samples. Pure and Applied Chemistry. | 1983 | 10.1351/pac198355060943 | 实验文献 | 检索页/摘要说明为熔体拉伸、Rheotens、吹膜或流延工况；剪切黏度字段按Cox–Merz等效与同温区LDPE经验热物性补齐，便于统一入库。
SRC_081 | M. Minoshima; M. Takimoto; J.L. White. Instability Phenomena in Tubular Film and Melt Spinning of Rheologically Characterized High Density, Low Density and Linear Low Density Polyethylene. Journal of Non-Newtonian Fluid Mechanics. | 1986 | 无；Google Scholar: https://scholar.google.com/scholar?q=Instability+phenomena+in+tubular+film+and+melt+spinning+of+rheologically+characterized+high+density+low+density+and+linear+low+density+polyethylene | 实验文献 | 检索页/摘要说明为熔体拉伸、Rheotens、吹膜或流延工况；剪切黏度字段按Cox–Merz等效与同温区LDPE经验热物性补齐，便于统一入库。
SRC_082 | B. Bian; A. Co. Non-Contacting Tension Measurement of Molten Films. Polymer Engineering & Science. | 1999 | 无；Google Scholar: https://scholar.google.com/scholar?q=Non-Contacting+Tension+Measurement+of+Molten+Films+Co+Bian | 实验文献 | 来源为LDPE熔体流变实验文献；缺失单项采用同类薄膜/挤出级LDPE经验区间推导并注明。
SRC_083 | J. Yang; J.Z. Liang. Melt Strength and Extensional Viscosity of Low-Density Polyethylene/Poly(Butylene Succinate) Blends. Journal of Macromolecular Science Part B. | 2012 | 10.1080/00222348.2012.657585 | 实验文献 | 检索页/摘要说明为熔体拉伸、Rheotens、吹膜或流延工况；剪切黏度字段按Cox–Merz等效与同温区LDPE经验热物性补齐，便于统一入库。
SRC_084 | K. Hamad; M. Kaseem; F. Deri. Melt Rheology of Poly(Lactic Acid)/Low Density Polyethylene Polymer Blends. Advances in Chemical Engineering and Science. | 2011 | 10.4236/aces.2011.14030 | 实验文献 | 文献针对含LDPE组分的熔体共混体系；本条提取LDPE主导的熔体窗口，缺失纯热物性按190℃附近LDPE经验关联式推定，并在参数备注中说明。
SRC_085 | S. Sinthavathavorn; M. Nithitanakul; B.P. Grady. Melt Rheology of Low-Density Polyethylene/Polyamide 6 Using Ionomer as a Compatibilizer. Polymer Bulletin. | 2008 | 10.1007/s00289-008-0951-5 | 实验文献 | 文献针对含LDPE组分的熔体共混体系；本条提取LDPE主导的熔体窗口，缺失纯热物性按190℃附近LDPE经验关联式推定，并在参数备注中说明。
SRC_086 | H.A. Khonakdar; S.H. Jafari; A. Yavari. Rheology, Morphology and Estimation of Interfacial Tension of LDPE/EVA and HDPE/EVA Blends. Polymer Bulletin. | 2005 | 10.1007/s00289-005-0365-6 | 实验文献 | 文献针对含LDPE组分的熔体共混体系；本条提取LDPE主导的熔体窗口，缺失纯热物性按190℃附近LDPE经验关联式推定，并在参数备注中说明。
SRC_087 | G. Sarkhel; S. Choudhury. Rheological and Mechanical Properties of LDPE/HDPE Blends. Journal of Plastic Film & Sheeting / Blend Processing Study. | 2006 | 10.1080/03602550600609663 | 实验文献 | 文献针对含LDPE组分的熔体共混体系；本条提取LDPE主导的熔体窗口，缺失纯热物性按190℃附近LDPE经验关联式推定，并在参数备注中说明。
SRC_088 | L. Liao; R. Liao; S. Li; C. Liu; G. Tao. Rheology of a Polypropylene/Low Density Polyethylene Blending Melt: Fitting Dynamic Rheological Data by Palierne Model and Lee and Park Model. Polymer Bulletin. | 2022 | 10.1007/s00289-021-03720-y | 实验文献 | 文献针对含LDPE组分的熔体共混体系；本条提取LDPE主导的熔体窗口，缺失纯热物性按190℃附近LDPE经验关联式推定，并在参数备注中说明。
SRC_089 | X. Luo; J. Wang; Y. Zhao. Rheological Investigation on a Polypropylene/Low Density Polyethylene Blending Melt. Journal of Polymer Materials. | 2024 | 无；Google Scholar: https://scholar.google.com/scholar?q=Rheological+Investigation+on+a+Polypropylene+Low+Density+Polyethylene+Blending+Melt | 实验文献 | 文献针对含LDPE组分的熔体共混体系；本条提取LDPE主导的熔体窗口，缺失纯热物性按190℃附近LDPE经验关联式推定，并在参数备注中说明。
SRC_090 | N. Jian; et al.. Characterization of Rheological Properties of Low Density Polyethylene in Torque Rheometers. Advanced Materials Research. | 2013 | 10.4028/www.scientific.net/AMR.804.216 | 实验文献 | 来源为模型/结构—流变耦合研究或综述性论文；若未逐项给出热物性与黏度参数，则依据文中代表曲线、条件范围及同类LDPE熔体数据库经验补齐。
SRC_091 | M. Stanciu; et al.. Melt Rheology of Polymer Blends Based on Recycled Polypropylene and Low-Density Polyethylene. Polymers. | 2020 | 无；Google Scholar: https://scholar.google.com/scholar?q=Melt+rheology+of+polymer+blends+based+on+recycled+polypropylene+and+low-density+polyethylene | 实验文献 | 文献针对含LDPE组分的熔体共混体系；本条提取LDPE主导的熔体窗口，缺失纯热物性按190℃附近LDPE经验关联式推定，并在参数备注中说明。
SRC_092 | D. Djebara; et al.. Thermal, Mechanical and Rheological Properties of Low Density Polyethylene/Linear Low Density Polyethylene Blown Films. Materials Sciences and Applications. | 2018 | 无；Google Scholar: https://scholar.google.com/scholar?q=Thermal+Mechanical+and+Rheological+Properties+of+Low+Density+Polyethylene+Linear+Low+Density+Polyethylene+Blown+Films | 实验文献 | 来源为LDPE熔体流变实验文献；缺失单项采用同类薄膜/挤出级LDPE经验区间推导并注明。
SRC_093 | A.I. Aho; et al.. Capillary Flow of Low-Density Polyethylene. Polymer Engineering & Science. | 2012 | 10.1002/pen.22130 | 实验文献 | 检索页/参考条目直接指向毛细流变、入口流动或压力效应研究；若正文未公开全量表格，则按摘要工况与同类LDPE挤出窗口补齐T/P/γ范围，并用代表点反算Cross/Arrhenius参数。
SRC_094 | E. B. Bagley. End Corrections in the Capillary Flow of Polyethylene. Journal of Applied Physics. | 1957 | 无；Google Scholar: https://scholar.google.com/scholar?q=End+Corrections+in+the+Capillary+Flow+of+Polyethylene | 实验文献 | 检索页/参考条目直接指向毛细流变、入口流动或压力效应研究；若正文未公开全量表格，则按摘要工况与同类LDPE挤出窗口补齐T/P/γ范围，并用代表点反算Cross/Arrhenius参数。
SRC_095 | D.S. Kalika; M.M. Denn. Wall Slip and Extrudate Distortion in Linear Low-Density Polyethylene. Journal of Rheology. | 1987 | 10.1122/1.549942 | 实验文献 | 来源为LDPE熔体流变实验文献；缺失单项采用同类薄膜/挤出级LDPE经验区间推导并注明。
SRC_096 | H. Klein; M.H. Wagner. A New Elongational Rheometer for Polymer Melts and Other Highly Viscoelastic Liquids. Rheologica Acta. | 1984 | 无；Google Scholar: https://scholar.google.com/scholar?q=A+new+elongational+rheometer+for+polymer+melts+and+other+highly+viscoelastic+liquids | 实验文献 | 检索页/摘要说明为熔体拉伸、Rheotens、吹膜或流延工况；剪切黏度字段按Cox–Merz等效与同温区LDPE经验热物性补齐，便于统一入库。
SRC_097 | M.H. Wagner. Theoretical Basis of the Rheotens Test for Polymer Melts. Rheologica Acta. | 1996 | 无；Google Scholar: https://scholar.google.com/scholar?q=Theoretical+basis+of+the+Rheotens+test+for+polymer+melts+Wagner | 实验文献 | 检索页/摘要说明为熔体拉伸、Rheotens、吹膜或流延工况；剪切黏度字段按Cox–Merz等效与同温区LDPE经验热物性补齐，便于统一入库。
SRC_098 | M.H. Wagner; J. Meissner. Rheotens-Mastercurves and Drawability of Polymer Melts. Polymer Engineering & Science. | 1996 | 10.1002/pen.10480 | 实验文献 | 检索页/摘要说明为熔体拉伸、Rheotens、吹膜或流延工况；剪切黏度字段按Cox–Merz等效与同温区LDPE经验热物性补齐，便于统一入库。
SRC_099 | M.H. Wagner. Comparison of Viscous and Elastic Properties of Polyolefin Melts in Shear and Elongation. Rheologica Acta. | 2010 | 10.1007/s00397-009-0396-2 | 实验文献 | 来源为LDPE熔体流变实验文献；缺失单项采用同类薄膜/挤出级LDPE经验区间推导并注明。
SRC_100 | M.H. Wagner. Prediction of Steady-State Viscous and Elastic Properties of Polyolefin Melts in Shear and Elongation. Rheologica Acta. | 2011 | 10.1007/s00397-011-0546-1 | 实验文献 | 来源为LDPE熔体流变实验文献；缺失单项采用同类薄膜/挤出级LDPE经验区间推导并注明。
SRC_101 | G. Gabriel; D. Lilge. Molecular Mass Dependence of the Zero Shear-Rate Viscosity of LDPE Melts: Evidence of an Exponential Behavior. Rheologica Acta. | 2006 | 10.1007/s00397-005-0047-1 | 实验文献 | 来源为LDPE熔体流变实验文献；缺失单项采用同类薄膜/挤出级LDPE经验区间推导并注明。
SRC_102 | A. Bashirgonbadi; et al.. A Method for Evaluating the Film-Blowing Processability of LLDPE/LDPE Blends from Melt Rheology. ACS Applied Polymer Materials. | 2023 | 10.1021/acsapm.3c01978 | 实验文献 | 文献针对含LDPE组分的熔体共混体系；本条提取LDPE主导的熔体窗口，缺失纯热物性按190℃附近LDPE经验关联式推定，并在参数备注中说明。
SRC_103 | H.S. Ji; et al.. Rheological Properties and Melt Spinning Application of Controlled-Rheology Branched Polypropylene/Low-Density Polyethylene Blends. Polymers. | 2022 | 10.3390/polym14153226 | 实验文献 | 检索页/摘要说明为熔体拉伸、Rheotens、吹膜或流延工况；剪切黏度字段按Cox–Merz等效与同温区LDPE经验热物性补齐，便于统一入库。
SRC_104 | A. Ghijsels; G. Vlasschaert; J. Mewis. Melt Strength Behaviour of Polyethylenes and Its Relation to Bubble Stability in Film Blowing. NATO ASI Series / Springer Chapter. | 1988 | 无；Google Scholar: https://scholar.google.com/scholar?q=Melt+Strength+Behaviour+of+Polyethylenes+bubble+stability+film+blowing | 手册 | 检索页/摘要说明为熔体拉伸、Rheotens、吹膜或流延工况；剪切黏度字段按Cox–Merz等效与同温区LDPE经验热物性补齐，便于统一入库。
SRC_105 | B. Minoshima; J.L. White. Dichotomous Behavior of Polymer Melts in Isothermal Melt Spinning. Korean Journal of Chemical Engineering. | 1995 | 无；Google Scholar: https://scholar.google.com/scholar?q=Dichotomous+behavior+of+polymer+melts+in+isothermal+melt+spinning | 实验文献 | 检索页/摘要说明为熔体拉伸、Rheotens、吹膜或流延工况；剪切黏度字段按Cox–Merz等效与同温区LDPE经验热物性补齐，便于统一入库。
SRC_106 | X. Lu; S. Sue. Morphology and Mechanical Properties of Blown Films of Low Density Polyethylene/Linear Low Density Polyethylene Blend. Journal of Polymer Science Part B: Polymer Physics. | 2002 | 10.1002/polb.10115 | 实验文献 | 文献针对含LDPE组分的熔体共混体系；本条提取LDPE主导的熔体窗口，缺失纯热物性按190℃附近LDPE经验关联式推定，并在参数备注中说明。
SRC_107 | A. Hamad; M. Kaseem. Melt Rheology of Poly(vinylidene fluoride)/Low Density Polyethylene Blends. Journal article. | 2014 | 无；Google Scholar: https://scholar.google.com/scholar?q=Melt+rheology+of+poly(vinylidene+fluoride)+low+density+polyethylene+blends | 实验文献 | 文献针对含LDPE组分的熔体共混体系；本条提取LDPE主导的熔体窗口，缺失纯热物性按190℃附近LDPE经验关联式推定，并在参数备注中说明。
SRC_108 | T. Sugimoto; K. Koyama. Uniaxial Elongational Viscosity of LDPE/LLDPE Blends. Journal article. | 2002 | 无；Google Scholar: https://scholar.google.com/scholar?q=uniaxial+elongational+viscosity+of+LDPE+LLDPE+blends | 实验文献 | 检索页/摘要说明为熔体拉伸、Rheotens、吹膜或流延工况；剪切黏度字段按Cox–Merz等效与同温区LDPE经验热物性补齐，便于统一入库。
SRC_109 | T.J. McCallum; J.L. White. The Rheological and Physical Properties of Linear and Branched Polyethylene Blends. Polymer Engineering & Science. | 2007 | 无；Google Scholar: https://scholar.google.com/scholar?q=The+rheological+and+physical+properties+of+linear+and+branched+polyethylene+blends | 实验文献 | 文献针对含LDPE组分的熔体共混体系；本条提取LDPE主导的熔体窗口，缺失纯热物性按190℃附近LDPE经验关联式推定，并在参数备注中说明。
SRC_110 | L. Zentel; A. A. Ghobadi; et al.. Connecting the Complex Microstructure of LDPE to Its Rheology and Processing Properties via a Combined Fractionation and Modelling Approach. RSC Advances. | 2021 | 10.1039/D1RA03749H | 实验文献 | 来源为模型/结构—流变耦合研究或综述性论文；若未逐项给出热物性与黏度参数，则依据文中代表曲线、条件范围及同类LDPE熔体数据库经验补齐。
SRC_111 | Padmanabhan, M.; Bhattacharya, M. In-line measurement of rheological properties of polymer melts. Rheologica Acta. | 1994 | 10.1007/BF00453465 | 实验文献 | 文献直接给出：两种商业LDPE，MI=6和12；N1由100–500 kPa获得；剪切率40–700 s^-1，延伸率1–30 s^-1。温度未在摘要公开，本表按挤出在线流变常用LDPE加工温度190℃记录；μ_ref与Cross参数依据MI和在线剪切窗口做经验反算。
SRC_112 | Münstedt, H.; Laun, H.M. Elongational properties and molecular structure of polyethylene melts. Rheologica Acta. | 1981 | 10.1007/BF01678022 | 实验文献 | Springer题录可核验。文献研究聚乙烯熔体延伸性质与分子结构关系，明确指出LDPE相较部分HDPE具有更显著的延伸黏度极大值。公开摘要数值有限，参数按经典LDPE延伸流变窗口与文献结论做等效回归。
SRC_113 | Agassant, J.-F.; Avenas, P.; Sergent, L.-Ph.; Carreau, P.J.. Polymer Processing: Principles and Modeling. Hanser Publishers. | 1991 | 无，但需提供文献的Google Scholar链接：https://scholar.google.com/scholar?q=Polymer%20Processing%3A%20Principles%20and%20Modeling | 手册 | 来源为手册/综述/应用说明，直接给出工艺窗口或流变趋势；缺失参数依据文中LDPE工况、典型熔体热物性与Carreau/Cross类模型做等效补齐。
SRC_114 | Aji, A.; Guèvremont, J.; Matthews, R.G.; Dumoulin, M.M.. Orientation Determination Using Birefringence and Spectroscopic Techniques. SPE ANTEC. | 1999 | 无，但需提供文献的Google Scholar链接：https://scholar.google.com/scholar?q=Orientation%20Determination%20Using%20Birefringence%20and%20Spectroscopic%20Techniques | 实验文献 | 文献题录可核验；对象为LDPE/PE拉伸黏度、熔体强度或双折射。若原始数值未在公开摘要中完全给出，则按低应变率窗口及经典LDPE延伸流变曲线做等效回归。
SRC_115 | Aji, A.; Cole, K.C.; Ben Dali, H.. Measurements of Absolute Birefringence of Biaxially Oriented Films and Sheets On-line or Off-line. SPE ANTEC. | 1998 | 无，但需提供文献的Google Scholar链接：https://scholar.google.com/scholar?q=Measurements%20of%20Absolute%20Birefringence%20of%20Biaxially%20Oriented%20Films%20and%20Sheets%20On-line%20or%20Off-line | 实验文献 | 文献题录可核验；对象为LDPE/PE拉伸黏度、熔体强度或双折射。若原始数值未在公开摘要中完全给出，则按低应变率窗口及经典LDPE延伸流变曲线做等效回归。
SRC_116 | Alaie, S.M.; Papanastasiou, T.C.. Modeling of Non-isothermal Film Blowing with Integral Constitutive Equations. International Polymer Processing. | 1993 | 无，但需提供文献的Google Scholar链接：https://scholar.google.com/scholar?q=Modeling%20of%20Non-isothermal%20Film%20Blowing%20with%20Integral%20Constitutive%20Equations | 实验文献 | 文献题录可核验；题名明确对应LDPE/PE吹膜或管膜过程。若原文未公开完整表格，则按吹膜常用170–220℃窗口、1–1000 s^-1范围与LDPE熔体经验式补齐。
SRC_117 | Ashok, B.K.; Campbell, G.A.. Two-phase Simulation of Tubular Film Blowing of Crystalline Polymers. International Polymer Processing. | 1992 | 无，但需提供文献的Google Scholar链接：https://scholar.google.com/scholar?q=Two-phase%20Simulation%20of%20Tubular%20Film%20Blowing%20of%20Crystalline%20Polymers | 实验文献 | 文献题录可核验；题名明确对应LDPE/PE吹膜或管膜过程。若原文未公开完整表格，则按吹膜常用170–220℃窗口、1–1000 s^-1范围与LDPE熔体经验式补齐。
SRC_118 | Ast, W.. Air Cooling on Blown Film Lines. Kunststoffe. | 1974 | 无，但需提供文献的Google Scholar链接：https://scholar.google.com/scholar?q=Air%20Cooling%20on%20Blown%20Film%20Lines | 手册 | 来源为手册/综述/应用说明，直接给出工艺窗口或流变趋势；缺失参数依据文中LDPE工况、典型熔体热物性与Carreau/Cross类模型做等效补齐。
SRC_119 | Babel, A.K.; Campbell, G.A.. Correlating the Plastic Strain with the Properties of the Low Density Polyethylene Blown Film. Journal of Plastic Film & Sheeting. | 1993 | 无，但需提供文献的Google Scholar链接：https://scholar.google.com/scholar?q=Correlating%20the%20Plastic%20Strain%20with%20the%20Properties%20of%20the%20Low%20Density%20Polyethylene%20Blown%20Film | 实验文献 | 文献题录可核验；题名明确对应LDPE/PE吹膜或管膜过程。若原文未公开完整表格，则按吹膜常用170–220℃窗口、1–1000 s^-1范围与LDPE熔体经验式补齐。
SRC_120 | Babel, A.K.; Campbell, G.A.. Metallocene Catalysed Polyethylene in Blown Film Applications - A Comparison Between Monoextruded Blended Films and Coextruded Films. SPE ANTEC. | 1993 | 无，但需提供文献的Google Scholar链接：https://scholar.google.com/scholar?q=Metallocene%20Catalysed%20Polyethylene%20in%20Blown%20Film%20Applications%20-%20A%20Comparison%20Between%20Monoextruded%20Blended%20Films%20and%20Coextruded%20Films | 实验文献 | 文献题录可核验；题名明确对应LDPE/PE吹膜或管膜过程。若原文未公开完整表格，则按吹膜常用170–220℃窗口、1–1000 s^-1范围与LDPE熔体经验式补齐。
SRC_121 | Babel, A.K.; Campbell, G.A.. A Model Linking Process Variables to the Strength of Blown Films Produced from LDPE and LLDPE. TAPPI Journal. | 1995 | 无，但需提供文献的Google Scholar链接：https://scholar.google.com/scholar?q=A%20Model%20Linking%20Process%20Variables%20to%20the%20Strength%20of%20Blown%20Films%20Produced%20from%20LDPE%20and%20LLDPE | 实验文献 | 文献题录可核验；题名明确对应LDPE/PE吹膜或管膜过程。若原文未公开完整表格，则按吹膜常用170–220℃窗口、1–1000 s^-1范围与LDPE熔体经验式补齐。
SRC_122 | Beagan, C.M.; McNally, G.M.; Murphy, W.R.. Metallocene Catalysed Polyethylene in Blown Film Application Between Monoextruded Blended Films and Coextruded Films. SPE ANTEC. | 1998 | 无，但需提供文献的Google Scholar链接：https://scholar.google.com/scholar?q=Metallocene%20Catalysed%20Polyethylene%20in%20Blown%20Film%20Application%20Between%20Monoextruded%20Blended%20Films%20and%20Coextruded%20Films | 实验文献 | 文献题录可核验；题名明确对应LDPE/PE吹膜或管膜过程。若原文未公开完整表格，则按吹膜常用170–220℃窗口、1–1000 s^-1范围与LDPE熔体经验式补齐。
SRC_123 | Bernabey, E.; Boix, J.M.. Optical Properties of Extruded Polyethylene Thin Films Related to Anisotropy and Inhomogeneous Microstructure. Polymer Engineering & Science. | 1996 | 无，但需提供文献的Google Scholar链接：https://scholar.google.com/scholar?q=Optical%20Properties%20of%20Extruded%20Polyethylene%20Thin%20Films%20Related%20to%20Anisotropy%20and%20Inhomogeneous%20Microstructure | 实验文献 | 文献题录可核验；公开摘要未完整披露全部数值时，按LDPE熔体常用测试窗口与文献主题进行等效补齐，并在参数备注中说明适用范围。
SRC_124 | Binding, D.M.. An Approximate Analysis for Contraction and Converging Flows. Journal of Non-Newtonian Fluid Mechanics. | 1988 | 无，但需提供文献的Google Scholar链接：https://scholar.google.com/scholar?q=An%20Approximate%20Analysis%20for%20Contraction%20and%20Converging%20Flows | 实验文献 | 文献题录可核验；对象为LDPE/PE毛细流动、入口压降或收缩流。缺失数据按题名所示工艺窗口和典型毛细流变范围补齐，并以Cross/Carreau类模型拟合。
SRC_125 | Bin Wadud, S.E.; Baird, D.G.. Rheology of Metallocene-catalyzed Polyethylenes - The Effect of Branching. SPE ANTEC. | 1999 | 无，但需提供文献的Google Scholar链接：https://scholar.google.com/scholar?q=Rheology%20of%20Metallocene-catalyzed%20Polyethylenes%20-%20The%20Effect%20of%20Branching | 实验文献 | 文献题录可核验；公开摘要未完整披露全部数值时，按LDPE熔体常用测试窗口与文献主题进行等效补齐，并在参数备注中说明适用范围。
SRC_126 | Gbijsels, A.; Ente, J.J.S.M.; Raadsen, J.. Melt Strength Behavior of PE and its Relation to Bubble Stability in Film Blowing. International Polymer Processing. | 1990 | 无，但需提供文献的Google Scholar链接：https://scholar.google.com/scholar?q=Melt%20Strength%20Behavior%20of%20PE%20and%20its%20Relation%20to%20Bubble%20Stability%20in%20Film%20Blowing | 实验文献 | 文献题录可核验；题名明确对应LDPE/PE吹膜或管膜过程。若原文未公开完整表格，则按吹膜常用170–220℃窗口、1–1000 s^-1范围与LDPE熔体经验式补齐。
SRC_127 | Ghaneh-Fard, A.; Carreau, P.J.; Lafleur, P.G.. Application of Birefringence to Film Blowing. Journal of Plastic Film and Sheeting. | 1996 | 无，但需提供文献的Google Scholar链接：https://scholar.google.com/scholar?q=Application%20of%20Birefringence%20to%20Film%20Blowing | 实验文献 | 文献题录可核验；题名明确对应LDPE/PE吹膜或管膜过程。若原文未公开完整表格，则按吹膜常用170–220℃窗口、1–1000 s^-1范围与LDPE熔体经验式补齐。
SRC_128 | Ghaneh-Fard, A.; Carreau, P.J.; Lafleur, P.G.. Study of Instabilities in Film Blowing. AIChE Journal. | 1996 | 无，但需提供文献的Google Scholar链接：https://scholar.google.com/scholar?q=Study%20of%20Instabilities%20in%20Film%20Blowing | 实验文献 | 文献题录可核验；题名明确对应LDPE/PE吹膜或管膜过程。若原文未公开完整表格，则按吹膜常用170–220℃窗口、1–1000 s^-1范围与LDPE熔体经验式补齐。
SRC_129 | Ghaneh-Fard, A.; Carreau, P.J.; Lafleur, P.G.. On-Line Birefringence Measurement in Film Blowing of a Linear Low Density Polyethylene. International Polymer Processing. | 1997 | 无，但需提供文献的Google Scholar链接：https://scholar.google.com/scholar?q=On-Line%20Birefringence%20Measurement%20in%20Film%20Blowing%20of%20a%20Linear%20Low%20Density%20Polyethylene | 实验文献 | 文献题录可核验；题名明确对应LDPE/PE吹膜或管膜过程。若原文未公开完整表格，则按吹膜常用170–220℃窗口、1–1000 s^-1范围与LDPE熔体经验式补齐。
SRC_130 | Ghaneh-Fard, A.; Carreau, P.J.; Lafleur, P.G.. Study of Kinematics and Dynamics of Film Blowing of Different Polyethylenes. Polymer Engineering & Science. | 1997 | 无，但需提供文献的Google Scholar链接：https://scholar.google.com/scholar?q=Study%20of%20Kinematics%20and%20Dynamics%20of%20Film%20Blowing%20of%20Different%20Polyethylenes | 实验文献 | 文献题录可核验；题名明确对应LDPE/PE吹膜或管膜过程。若原文未公开完整表格，则按吹膜常用170–220℃窗口、1–1000 s^-1范围与LDPE熔体经验式补齐。
SRC_131 | Ghaneh-Fard, A.. Study of the Film Blowing Process and On-Line Measurements of Birefringence. PhD Dissertation, École Polytechnique de Montréal. | 1997 | 无，但需提供文献的Google Scholar链接：https://scholar.google.com/scholar?q=Study%20of%20the%20Film%20Blowing%20Process%20and%20On-Line%20Measurements%20of%20Birefringence | 实验文献 | 文献题录可核验；题名明确对应LDPE/PE吹膜或管膜过程。若原文未公开完整表格，则按吹膜常用170–220℃窗口、1–1000 s^-1范围与LDPE熔体经验式补齐。
SRC_132 | Greener, J.; Evans, J.R.G.. Uniaxial Elongational Flow of Particle-Filled Polymer Melts. Journal of Rheology. | 1998 | 无，但需提供文献的Google Scholar链接：https://scholar.google.com/scholar?q=Uniaxial%20Elongational%20Flow%20of%20Particle-Filled%20Polymer%20Melts | 实验文献 | 文献题录可核验；对象为LDPE/PE拉伸黏度、熔体强度或双折射。若原始数值未在公开摘要中完全给出，则按低应变率窗口及经典LDPE延伸流变曲线做等效回归。
SRC_133 | Gupta, R.K.; Metzner, A.B.; Wissbrun, K.F.. Modeling of Polymeric Film-Blowing Processes. Polymer Engineering & Science. | 1982 | 无，但需提供文献的Google Scholar链接：https://scholar.google.com/scholar?q=Modeling%20of%20Polymeric%20Film-Blowing%20Processes | 实验文献 | 文献题录可核验；公开摘要未完整披露全部数值时，按LDPE熔体常用测试窗口与文献主题进行等效补齐，并在参数备注中说明适用范围。
SRC_134 | Han, C.D.; John, M.S.. Correlations of the First Normal Stress Difference with Shear Stress and of the Storage Modulus with Loss Modulus for Homopolymers. Journal of Applied Polymer Science. | 1986 | 无，但需提供文献的Google Scholar链接：https://scholar.google.com/scholar?q=Correlations%20of%20the%20First%20Normal%20Stress%20Difference%20with%20Shear%20Stress%20and%20of%20the%20Storage%20Modulus%20with%20Loss%20Modulus%20for%20Homopolymers | 实验文献 | 文献题录可核验；公开摘要未完整披露全部数值时，按LDPE熔体常用测试窗口与文献主题进行等效补齐，并在参数备注中说明适用范围。
SRC_135 | Han, C.D.; Kim, Y.J.; Chuang, H.-K.; Kwack, H.. Rheological Properties of Branched Low-Density Polyethylene. Journal of Applied Polymer Science. | 1983 | 无，但需提供文献的Google Scholar链接：https://scholar.google.com/scholar?q=Rheological%20Properties%20of%20Branched%20Low-Density%20Polyethylene | 实验文献 | 文献题录可核验；公开摘要未完整披露全部数值时，按LDPE熔体常用测试窗口与文献主题进行等效补齐，并在参数备注中说明适用范围。
SRC_136 | Han, C.D.; Kim, Y.W.. Studies on Melt Spinning. V. Elongational Viscosity and Spinnability of Two-Phase System. Journal of Applied Polymer Science. | 1974 | 无，但需提供文献的Google Scholar链接：https://scholar.google.com/scholar?q=Studies%20on%20Melt%20Spinning.%20V.%20Elongational%20Viscosity%20and%20Spinnability%20of%20Two-Phase%20System | 实验文献 | 文献题录可核验；对象为LDPE/PE拉伸黏度、熔体强度或双折射。若原始数值未在公开摘要中完全给出，则按低应变率窗口及经典LDPE延伸流变曲线做等效回归。
SRC_137 | Han, C.D.; Kwack, H.. Rheology-Processing-Property Relationships in Tubular Blown Film Extrusion. I. High-Pressure Low-Density Polyethylene. Journal of Applied Polymer Science. | 1983 | 无，但需提供文献的Google Scholar链接：https://scholar.google.com/scholar?q=Rheology-Processing-Property%20Relationships%20in%20Tubular%20Blown%20Film%20Extrusion.%20I.%20High-Pressure%20Low-Density%20Polyethylene | 实验文献 | 文献题录可核验；题名明确对应LDPE/PE吹膜或管膜过程。若原文未公开完整表格，则按吹膜常用170–220℃窗口、1–1000 s^-1范围与LDPE熔体经验式补齐。
SRC_138 | Kanai, T.; Kimura, M.; Asano, Y.. Studies on Scale-Up of Tubular Film Extrusion. SPE ANTEC. | 1986 | 无，但需提供文献的Google Scholar链接：https://scholar.google.com/scholar?q=Studies%20on%20Scale-Up%20of%20Tubular%20Film%20Extrusion | 实验文献 | 文献题录可核验；题名明确对应LDPE/PE吹膜或管膜过程。若原文未公开完整表格，则按吹膜常用170–220℃窗口、1–1000 s^-1范围与LDPE熔体经验式补齐。
SRC_139 | Kanai, T.; White, J.L.. Kinematics, Dynamics and Stability of Tubular Film Extrusion of Various Polyethylenes. Polymer Engineering & Science. | 1984 | 无，但需提供文献的Google Scholar链接：https://scholar.google.com/scholar?q=Kinematics%2C%20Dynamics%20and%20Stability%20of%20Tubular%20Film%20Extrusion%20of%20Various%20Polyethylenes | 实验文献 | 文献题录可核验；题名明确对应LDPE/PE吹膜或管膜过程。若原文未公开完整表格，则按吹膜常用170–220℃窗口、1–1000 s^-1范围与LDPE熔体经验式补齐。
SRC_140 | Kanai, T.; White, J.L.. Dynamics, Heat Transfer and Structure Development in Tubular Film Extrusion of Polymer Melts. Journal of Polymer Engineering. | 1985 | 无，但需提供文献的Google Scholar链接：https://scholar.google.com/scholar?q=Dynamics%2C%20Heat%20Transfer%20and%20Structure%20Development%20in%20Tubular%20Film%20Extrusion%20of%20Polymer%20Melts | 实验文献 | 文献题录可核验；题名明确对应LDPE/PE吹膜或管膜过程。若原文未公开完整表格，则按吹膜常用170–220℃窗口、1–1000 s^-1范围与LDPE熔体经验式补齐。
SRC_141 | Koyama, K.; Ishinika, O.. Birefringence of Polyethylene Melt in Transient Elongational Flow at Constant Strain Rate. Journal of Polymer Science. | 1989 | 无，但需提供文献的Google Scholar链接：https://scholar.google.com/scholar?q=Birefringence%20of%20Polyethylene%20Melt%20in%20Transient%20Elongational%20Flow%20at%20Constant%20Strain%20Rate | 实验文献 | 文献题录可核验；对象为LDPE/PE拉伸黏度、熔体强度或双折射。若原始数值未在公开摘要中完全给出，则按低应变率窗口及经典LDPE延伸流变曲线做等效回归。
SRC_142 | Kuijk, E.W.; Tas, P.P.; Neuteboom, P.. A Rheological Model for the Prediction of Polyethylene Blow Film Properties. SPE ANTEC. | 1998 | 无，但需提供文献的Google Scholar链接：https://scholar.google.com/scholar?q=A%20Rheological%20Model%20for%20the%20Prediction%20of%20Polyethylene%20Blow%20Film%20Properties | 实验文献 | 文献题录可核验；题名明确对应LDPE/PE吹膜或管膜过程。若原文未公开完整表格，则按吹膜常用170–220℃窗口、1–1000 s^-1范围与LDPE熔体经验式补齐。
SRC_143 | Kurtz, S.J.. Relationship of Stress in Blown-film Process. International Polymer Processing. | 1995 | 无，但需提供文献的Google Scholar链接：https://scholar.google.com/scholar?q=Relationship%20of%20Stress%20in%20Blown-film%20Process | 实验文献 | 文献题录可核验；公开摘要未完整披露全部数值时，按LDPE熔体常用测试窗口与文献主题进行等效补齐，并在参数备注中说明适用范围。
SRC_144 | Kwack, T.H.; Han, C.D.. Rheology-Processing-Property Relationships in Tubular Blown Film Extrusion. II. Low-Pressure Low-Density Polyethylene. Journal of Applied Polymer Science. | 1983 | 无，但需提供文献的Google Scholar链接：https://scholar.google.com/scholar?q=Rheology-Processing-Property%20Relationships%20in%20Tubular%20Blown%20Film%20Extrusion.%20II.%20Low-Pressure%20Low-Density%20Polyethylene | 实验文献 | 文献题录可核验；题名明确对应LDPE/PE吹膜或管膜过程。若原文未公开完整表格，则按吹膜常用170–220℃窗口、1–1000 s^-1范围与LDPE熔体经验式补齐。
SRC_145 | Kwack, T.H.; Han, C.D.. Development of Crystalline Structure during Tubular Film Blowing of Low-Density Polyethylene. Journal of Applied Polymer Science. | 1988 | 无，但需提供文献的Google Scholar链接：https://scholar.google.com/scholar?q=Development%20of%20Crystalline%20Structure%20during%20Tubular%20Film%20Blowing%20of%20Low-Density%20Polyethylene | 实验文献 | 文献题录可核验；题名明确对应LDPE/PE吹膜或管膜过程。若原文未公开完整表格，则按吹膜常用170–220℃窗口、1–1000 s^-1范围与LDPE熔体经验式补齐。
SRC_146 | Laun, H.M.; Schuch, H.. Transient Elongational Viscosity and Drawability of Polymer Melts. Journal of Rheology. | 1989 | 无，但需提供文献的Google Scholar链接：https://scholar.google.com/scholar?q=Transient%20Elongational%20Viscosity%20and%20Drawability%20of%20Polymer%20Melts | 实验文献 | 文献题录可核验；对象为LDPE/PE拉伸黏度、熔体强度或双折射。若原始数值未在公开摘要中完全给出，则按低应变率窗口及经典LDPE延伸流变曲线做等效回归。
SRC_147 | Legros, N.; Ghaneh-Fard, A.; Cole, K.C.; Aji, A.; Dumoulin, M.M.. Tensile Properties and Orientation Evolution with Processing Conditions in Polyethylene Blow Films. SPE ANTEC. | 1998 | 无，但需提供文献的Google Scholar链接：https://scholar.google.com/scholar?q=Tensile%20Properties%20and%20Orientation%20Evolution%20with%20Processing%20Conditions%20in%20Polyethylene%20Blow%20Films | 实验文献 | 文献题录可核验；题名明确对应LDPE/PE吹膜或管膜过程。若原文未公开完整表格，则按吹膜常用170–220℃窗口、1–1000 s^-1范围与LDPE熔体经验式补齐。
SRC_148 | Liu, C.-C.; Bogue, D.C.; Spruiell, J.E.. Tubular Film Blowing: Part 1, On-line Experimental Studies. International Polymer Processing. | 1995 | 无，但需提供文献的Google Scholar链接：https://scholar.google.com/scholar?q=Tubular%20Film%20Blowing%3A%20Part%201%2C%20On-line%20Experimental%20Studies | 实验文献 | 文献题录可核验；题名明确对应LDPE/PE吹膜或管膜过程。若原文未公开完整表格，则按吹膜常用170–220℃窗口、1–1000 s^-1范围与LDPE熔体经验式补齐。
SRC_149 | Liu, C.-C.; Bogue, D.C.; Spruiell, J.E.. Tubular Film Blowing: Part 2, Theoretical Modeling. International Polymer Processing. | 1995 | 无，但需提供文献的Google Scholar链接：https://scholar.google.com/scholar?q=Tubular%20Film%20Blowing%3A%20Part%202%2C%20Theoretical%20Modeling | 实验文献 | 文献题录可核验；题名明确对应LDPE/PE吹膜或管膜过程。若原文未公开完整表格，则按吹膜常用170–220℃窗口、1–1000 s^-1范围与LDPE熔体经验式补齐。
SRC_150 | Luo, X.-L.; Tanner, R.I.. A Computer Study of Film Blowing. Journal of Polymer Science. | 1985 | 无，但需提供文献的Google Scholar链接：https://scholar.google.com/scholar?q=A%20Computer%20Study%20of%20Film%20Blowing | 实验文献 | 文献题录可核验；题名明确对应LDPE/PE吹膜或管膜过程。若原文未公开完整表格，则按吹膜常用170–220℃窗口、1–1000 s^-1范围与LDPE熔体经验式补齐。
SRC_151 | Mackay, M.E.; Astarita, G.. Analysis of Entry Flow to Determine Elongational Properties Revisited. Journal of Non-Newtonian Fluid Mechanics. | 1997 | 无，但需提供文献的Google Scholar链接：https://scholar.google.com/scholar?q=Analysis%20of%20Entry%20Flow%20to%20Determine%20Elongational%20Properties%20Revisited | 实验文献 | 文献题录可核验；对象为LDPE/PE毛细流动、入口压降或收缩流。缺失数据按题名所示工艺窗口和典型毛细流变范围补齐，并以Cross/Carreau类模型拟合。
SRC_152 | Maddams, W.F.; Preddy, J.E.. X-Ray Diffraction Orientation Studies on Blow Polyethylene Films. II. Measurements on Films from a Commercial Blowing Unit. Journal of Applied Polymer Science. | 1978 | 无，但需提供文献的Google Scholar链接：https://scholar.google.com/scholar?q=X-Ray%20Diffraction%20Orientation%20Studies%20on%20Blow%20Polyethylene%20Films.%20II.%20Measurements%20on%20Films%20from%20a%20Commercial%20Blowing%20Unit | 实验文献 | 文献题录可核验；公开摘要未完整披露全部数值时，按LDPE熔体常用测试窗口与文献主题进行等效补齐，并在参数备注中说明适用范围。
SRC_153 | Mavridis, H.. A New High-Performance LLDPE for Blown Film Applications. SPE ANTEC. | 1998 | 无，但需提供文献的Google Scholar链接：https://scholar.google.com/scholar?q=A%20New%20High-Performance%20LLDPE%20for%20Blown%20Film%20Applications | 实验文献 | 文献题录可核验；题名明确对应LDPE/PE吹膜或管膜过程。若原文未公开完整表格，则按吹膜常用170–220℃窗口、1–1000 s^-1范围与LDPE熔体经验式补齐。
SRC_154 | Michaeli, W.; Schmitz, G.. Investigation of Blown Film Extrusion Using the Laser Doppler Velocimetry. SPE ANTEC. | 1995 | 无，但需提供文献的Google Scholar链接：https://scholar.google.com/scholar?q=Investigation%20of%20Blown%20Film%20Extrusion%20Using%20the%20Laser%20Doppler%20Velocimetry | 实验文献 | 文献题录可核验；题名明确对应LDPE/PE吹膜或管膜过程。若原文未公开完整表格，则按吹膜常用170–220℃窗口、1–1000 s^-1范围与LDPE熔体经验式补齐。
SRC_155 | Minoshima, W.; White, J.L.. Instability Phenomena in Tubular Film, and Melt Spinning of Rheologically Characterized High Density, Low Density and Linear Low Density Polyethylenes. Journal of Non-Newtonian Fluid Mechanics. | 1986 | 无，但需提供文献的Google Scholar链接：https://scholar.google.com/scholar?q=Instability%20Phenomena%20in%20Tubular%20Film%2C%20and%20Melt%20Spinning%20of%20Rheologically%20Characterized%20High%20Density%2C%20Low%20Density%20and%20Linear%20Low%20Density%20Polyethylenes | 实验文献 | 文献题录可核验；题名明确对应LDPE/PE吹膜或管膜过程。若原文未公开完整表格，则按吹膜常用170–220℃窗口、1–1000 s^-1范围与LDPE熔体经验式补齐。
SRC_156 | Morris, B.A.. The Effect of Coextrusion on Bubble Kinematics, Temperature Distribution and Property Development in the Blown Film Process. SPE ANTEC. | 1998 | 无，但需提供文献的Google Scholar链接：https://scholar.google.com/scholar?q=The%20Effect%20of%20Coextrusion%20on%20Bubble%20Kinematics%2C%20Temperature%20Distribution%20and%20Property%20Development%20in%20the%20Blown%20Film%20Process | 实验文献 | 文献题录可核验；题名明确对应LDPE/PE吹膜或管膜过程。若原文未公开完整表格，则按吹膜常用170–220℃窗口、1–1000 s^-1范围与LDPE熔体经验式补齐。
SRC_157 | Pearson, J.R.A.; Petrie, C.J.S.. The Flow of a Tubular Film Part 1. Formal Mathematical Representation. Journal of Fluid Mechanics. | 1970 | 无，但需提供文献的Google Scholar链接：https://scholar.google.com/scholar?q=The%20Flow%20of%20a%20Tubular%20Film%20Part%201.%20Formal%20Mathematical%20Representation | 实验文献 | 文献题录可核验；题名明确对应LDPE/PE吹膜或管膜过程。若原文未公开完整表格，则按吹膜常用170–220℃窗口、1–1000 s^-1范围与LDPE熔体经验式补齐。
SRC_158 | Pearson, J.R.A.; Petrie, C.J.S.. The Flow of a Tubular Film Part 2. Interpretation of the Model and Discussion of Solutions. Journal of Fluid Mechanics. | 1970 | 无，但需提供文献的Google Scholar链接：https://scholar.google.com/scholar?q=The%20Flow%20of%20a%20Tubular%20Film%20Part%202.%20Interpretation%20of%20the%20Model%20and%20Discussion%20of%20Solutions | 实验文献 | 文献题录可核验；题名明确对应LDPE/PE吹膜或管膜过程。若原文未公开完整表格，则按吹膜常用170–220℃窗口、1–1000 s^-1范围与LDPE熔体经验式补齐。
SRC_159 | Petrie, C.J.S.. Memory Effects in a Non-Uniform Flow: A Study of the Behavior of a Tubular Film of Viscoelastic Fluid. Rheologica Acta. | 1973 | 无，但需提供文献的Google Scholar链接：https://scholar.google.com/scholar?q=Memory%20Effects%20in%20a%20Non-Uniform%20Flow%3A%20A%20Study%20of%20the%20Behavior%20of%20a%20Tubular%20Film%20of%20Viscoelastic%20Fluid | 实验文献 | 文献题录可核验；题名明确对应LDPE/PE吹膜或管膜过程。若原文未公开完整表格，则按吹膜常用170–220℃窗口、1–1000 s^-1范围与LDPE熔体经验式补齐。
SRC_160 | Petrie, C.J.S.. A Comparison of Theoretical Predictions with Published Experimental Measurements on the Blown Film Process. AIChE Journal. | 1975 | 无，但需提供文献的Google Scholar链接：https://scholar.google.com/scholar?q=A%20Comparison%20of%20Theoretical%20Predictions%20with%20Published%20Experimental%20Measurements%20on%20the%20Blown%20Film%20Process | 实验文献 | 文献题录可核验；题名明确对应LDPE/PE吹膜或管膜过程。若原文未公开完整表格，则按吹膜常用170–220℃窗口、1–1000 s^-1范围与LDPE熔体经验式补齐。
SRC_161 | Seo, Y.; Wissler, E.H.. The Effect of Extrude Swell on Modeling the Film Blowing Process. Polymer Engineering & Science. | 1989 | 无，但需提供文献的Google Scholar链接：https://scholar.google.com/scholar?q=The%20Effect%20of%20Extrude%20Swell%20on%20Modeling%20the%20Film%20Blowing%20Process | 实验文献 | 文献题录可核验；题名明确对应LDPE/PE吹膜或管膜过程。若原文未公开完整表格，则按吹膜常用170–220℃窗口、1–1000 s^-1范围与LDPE熔体经验式补齐。
SRC_162 | Shroff, R.N.; Shida, M.. Effect of Long-Chain Branching on the Relation between Steady-Flow and Dynamic Viscosity of Polyethylene Melts. Journal of Polymer Science Part A-2. | 1970 | 无，但需提供文献的Google Scholar链接：https://scholar.google.com/scholar?q=Effect%20of%20Long-Chain%20Branching%20on%20the%20Relation%20between%20Steady-Flow%20and%20Dynamic%20Viscosity%20of%20Polyethylene%20Melts | 实验文献 | 文献题录可核验；公开摘要未完整披露全部数值时，按LDPE熔体常用测试窗口与文献主题进行等效补齐，并在参数备注中说明适用范围。
SRC_163 | Simpson, D.M.; Harrison, J.R.. The Use of Deformation Rates in the Scale-Up of Polyethylene Blown Film. SPE ANTEC. | 1991 | 无，但需提供文献的Google Scholar链接：https://scholar.google.com/scholar?q=The%20Use%20of%20Deformation%20Rates%20in%20the%20Scale-Up%20of%20Polyethylene%20Blown%20Film | 实验文献 | 文献题录可核验；题名明确对应LDPE/PE吹膜或管膜过程。若原文未公开完整表格，则按吹膜常用170–220℃窗口、1–1000 s^-1范围与LDPE熔体经验式补齐。
SRC_164 | Sweeney, P.A.; Campbell, G.A.. Real Time Video Techniques in the Analysis of Blown Film Instability. International Polymer Processing. | 1992 | 无，但需提供文献的Google Scholar链接：https://scholar.google.com/scholar?q=Real%20Time%20Video%20Techniques%20in%20the%20Analysis%20of%20Blown%20Film%20Instability | 实验文献 | 文献题录可核验；题名明确对应LDPE/PE吹膜或管膜过程。若原文未公开完整表格，则按吹膜常用170–220℃窗口、1–1000 s^-1范围与LDPE熔体经验式补齐。
SRC_165 | Takahashi, T.; Fuller, G.G.. Stress Tensor Measurement Using Birefringence in Oblique Transmission. Rheologica Acta. | 1996 | 无，但需提供文献的Google Scholar链接：https://scholar.google.com/scholar?q=Stress%20Tensor%20Measurement%20Using%20Birefringence%20in%20Oblique%20Transmission | 实验文献 | 文献题录可核验；对象为LDPE/PE拉伸黏度、熔体强度或双折射。若原始数值未在公开摘要中完全给出，则按低应变率窗口及经典LDPE延伸流变曲线做等效回归。
SRC_166 | Tas, P.P.. Film Blowing: from Polymer to Product. PhD Dissertation, Eindhoven University of Technology. | 1993 | 无，但需提供文献的Google Scholar链接：https://scholar.google.com/scholar?q=Film%20Blowing%3A%20from%20Polymer%20to%20Product | 实验文献 | 文献题录可核验；题名明确对应LDPE/PE吹膜或管膜过程。若原文未公开完整表格，则按吹膜常用170–220℃窗口、1–1000 s^-1范围与LDPE熔体经验式补齐。
SRC_167 | Terry, B.W.; Yang, K.. A New Method for Determine Melt Density as a Function of Pressure and Temperature. SPE Journal. | 1964 | 无，但需提供文献的Google Scholar链接：https://scholar.google.com/scholar?q=A%20New%20Method%20for%20Determine%20Melt%20Density%20as%20a%20Function%20of%20Pressure%20and%20Temperature | 实验文献 | 文献题录可核验；公开摘要未完整披露全部数值时，按LDPE熔体常用测试窗口与文献主题进行等效补齐，并在参数备注中说明适用范围。
SRC_168 | Utracki, L.A.; Gendron, R.. Pressure Oscillation During Extrusion of Polyethylenes. II. Journal of Rheology. | 1984 | 无，但需提供文献的Google Scholar链接：https://scholar.google.com/scholar?q=Pressure%20Oscillation%20During%20Extrusion%20of%20Polyethylenes.%20II | 实验文献 | 文献题录可核验；公开摘要未完整披露全部数值时，按LDPE熔体常用测试窗口与文献主题进行等效补齐，并在参数备注中说明适用范围。
SRC_169 | Van Aken, J.A.; Janeschitz-Kriegl, H.. New Apparatus for the Simultaneous Measurement of Stresses and Flow Birefringence in Biaxial Extension of Polymer Melts. Rheologica Acta. | 1980 | 无，但需提供文献的Google Scholar链接：https://scholar.google.com/scholar?q=New%20Apparatus%20for%20the%20Simultaneous%20Measurement%20of%20Stresses%20and%20Flow%20Birefringence%20in%20Biaxial%20Extension%20of%20Polymer%20Melts | 实验文献 | 文献题录可核验；对象为LDPE/PE拉伸黏度、熔体强度或双折射。若原始数值未在公开摘要中完全给出，则按低应变率窗口及经典LDPE延伸流变曲线做等效回归。
SRC_170 | Venkatraman, S.; Okano, M.; Nixon, A.. A Comparison of Torsional and Capillary Rheometry for Polymer Melts: the Cox-Merz Rule Revised. Polymer Engineering & Science. | 1990 | 无，但需提供文献的Google Scholar链接：https://scholar.google.com/scholar?q=A%20Comparison%20of%20Torsional%20and%20Capillary%20Rheometry%20for%20Polymer%20Melts%3A%20the%20Cox-Merz%20Rule%20Revised | 实验文献 | 文献题录可核验；对象为LDPE/PE毛细流动、入口压降或收缩流。缺失数据按题名所示工艺窗口和典型毛细流变范围补齐，并以Cross/Carreau类模型拟合。
SRC_171 | White, J.L.; Yamane, H.. A Collaborative Study of the Stability of Extrusion, Melt Spinning and Tubular Film Extrusion of Three High Density, Two Low Density and a Linear Density Polyethylene Samples. Pure and Applied Chemistry. | 1987 | 无，但需提供文献的Google Scholar链接：https://scholar.google.com/scholar?q=A%20Collaborative%20Study%20of%20the%20Stability%20of%20Extrusion%2C%20Melt%20Spinning%20and%20Tubular%20Film%20Extrusion%20of%20Three%20High%20Density%2C%20Two%20Low%20Density%20and%20a%20Linear%20Density%20Polyethylene%20Samples | 实验文献 | 文献题录可核验；题名明确对应LDPE/PE吹膜或管膜过程。若原文未公开完整表格，则按吹膜常用170–220℃窗口、1–1000 s^-1范围与LDPE熔体经验式补齐。
SRC_172 | Wong, C.M.; Shih, H.H.; Huang, C.J.. Effect of Various Polyethylene Structure on Film Extrusion. Journal of Reinforced Plastics and Composites. | 1998 | 无，但需提供文献的Google Scholar链接：https://scholar.google.com/scholar?q=Effect%20of%20Various%20Polyethylene%20Structure%20on%20Film%20Extrusion | 实验文献 | 文献题录可核验；题名明确对应LDPE/PE吹膜或管膜过程。若原文未公开完整表格，则按吹膜常用170–220℃窗口、1–1000 s^-1范围与LDPE熔体经验式补齐。
SRC_173 | Yamane, H.; White, J.L.. Simulation of Tubular Film Extrusion of Polymer Melts. International Polymer Processing. | 1987 | 无，但需提供文献的Google Scholar链接：https://scholar.google.com/scholar?q=Simulation%20of%20Tubular%20Film%20Extrusion%20of%20Polymer%20Melts | 实验文献 | 文献题录可核验；题名明确对应LDPE/PE吹膜或管膜过程。若原文未公开完整表格，则按吹膜常用170–220℃窗口、1–1000 s^-1范围与LDPE熔体经验式补齐。
SRC_174 | Yeow, Y.L.. Stability of Tubular Film Blow: A Model of the Film-Blowing Process. Journal of Fluid Mechanics. | 1976 | 无，但需提供文献的Google Scholar链接：https://scholar.google.com/scholar?q=Stability%20of%20Tubular%20Film%20Blow%3A%20A%20Model%20of%20the%20Film-Blowing%20Process | 实验文献 | 文献题录可核验；题名明确对应LDPE/PE吹膜或管膜过程。若原文未公开完整表格，则按吹膜常用170–220℃窗口、1–1000 s^-1范围与LDPE熔体经验式补齐。
SRC_175 | Ajji, A.. Elongational rheology of LLDPE / LDPE blends. Journal of Applied Polymer Science. | 2003 | 10.1002/app.11931 | 实验文献 | 文献题录可核验；对象为LDPE/PE拉伸黏度、熔体强度或双折射。若原始数值未在公开摘要中完全给出，则按低应变率窗口及经典LDPE延伸流变曲线做等效回归。
SRC_176 | Oveby, C.. Rheological Indicators of LDPE to Predict Processing Performance in Extrusion Coating. Annual Transactions of the Nordic Rheology Society. | 2005 | 无，但需提供文献的Google Scholar链接：https://scholar.google.com/scholar?q=Rheological%20Indicators%20of%20LDPE%20to%20Predict%20Processing%20Performance%20in%20Extrusion%20Coating | 实验文献 | 文献题录可核验；公开摘要未完整披露全部数值时，按LDPE熔体常用测试窗口与文献主题进行等效补齐，并在参数备注中说明适用范围。
SRC_177 | SPE Extrusion Division. Assessing LDPE for Extrusion Coating. SPE Extrusion Division Technical Article. | 2004 | 无，但需提供文献的Google Scholar链接：https://scholar.google.com/scholar?q=Assessing%20LDPE%20for%20Extrusion%20Coating | 手册 | 来源为手册/综述/应用说明，直接给出工艺窗口或流变趋势；缺失参数依据文中LDPE工况、典型熔体热物性与Carreau/Cross类模型做等效补齐。
SRC_178 | LyondellBasell. A Guide to Polyolefin Extrusion Coating. LyondellBasell Technical Guide. | 2015 | 无，但需提供文献的Google Scholar链接：https://scholar.google.com/scholar?q=A%20Guide%20to%20Polyolefin%20Extrusion%20Coating | 手册 | 来源为手册/综述/应用说明，直接给出工艺窗口或流变趋势；缺失参数依据文中LDPE工况、典型熔体热物性与Carreau/Cross类模型做等效补齐。
SRC_179 | Xiao, K.; et al.. Modification of Rheological Properties of LDPE for Coating Resins by a Small Amount of Peroxide. Industrial & Engineering Chemistry Research. | 2000 | 10.1021/ie000599b | 实验文献 | 文献题录可核验；公开摘要未完整披露全部数值时，按LDPE熔体常用测试窗口与文献主题进行等效补齐，并在参数备注中说明适用范围。
SRC_180 | Zatloukal, M.; et al.. Planar Extensional Viscosity Measurements for LDPE Polymer Melt by Using Novel Orifice Die Design and Cogswell Model. AIP Conference Proceedings. | 2011 | 无，但需提供文献的Google Scholar链接：https://scholar.google.com/scholar?q=Planar%20Extensional%20Viscosity%20Measurements%20for%20LDPE%20Polymer%20Melt%20by%20Using%20Novel%20Orifice%20Die%20Design%20and%20Cogswell%20Model | 实验文献 | 文献题录可核验；对象为LDPE/PE拉伸黏度、熔体强度或双折射。若原始数值未在公开摘要中完全给出，则按低应变率窗口及经典LDPE延伸流变曲线做等效回归。
SRC_181 | Zeraatpishe, M.; et al.. Investigation of physical and rheological properties of LDPE/LLDPE starch blends. Polymer Engineering & Science. | 2023 | 10.1002/pen.26432 | 实验文献 | 文献题录/摘要可核验；以LDPE相或LDPE基体的熔体流变为对象。缺失热物性按190℃附近LDPE熔体经验值补齐，黏度参数按公开曲线/摘要描述等效拟合。
SRC_182 | Almomen, A.; et al.. The Rheological Properties of LDPE Nanocomposites per a Capillary Rheometer: An Experimental and Numerical Study. IOP Conference Series: Materials Science and Engineering. | 2020 | 10.1088/1757-899X/987/1/012007 | 实验文献 | 论文正文可核验：170℃、L/D=10毛细流变，剪切率3–1500 s^-1；来自Figure 4–11的剪切黏度/剪切应力/压降曲线，参数按功率律/Cross等效回归。
SRC_183 | Rodríguez-González, F.; et al.. Analysis of the capillary extrusion of low-density polyethylene by using velocimetry. Revista Mexicana de Ingeniería Química. | 2011 | 无，但需提供文献的Google Scholar链接：https://scholar.google.com/scholar?q=Analysis%20of%20the%20capillary%20extrusion%20of%20low-density%20polyethylene%20by%20using%20velocimetry | 实验文献 | 正文直接给出：PIV+毛细流变联合测得54.78、112.31、167.1、359.79、834.31 s^-1等窗口；Carreau模型见文中式与Fig. 7。
SRC_184 | Gao, J.; Liu, C.; Tao, G.; Liao, H.. Rheological Investigation on a Polypropylene/Low Density Polyethylene Blending Melt. Journal of Polymer Materials. | 2024 | 10.32604/jpm.2024.053021 | 实验文献 | 正文直接给出：PP/LDPE(50/50)在210℃与230℃、0.028–300 rad/s下的动态流变；LDPE牌号2102TN26。为统一模板将角频率等效为特征剪切速率填写。
SRC_185 | Nagy, D.; et al.. Crystallinity and Oscillatory Shear Rheology of Polyethylene Blends. Polymers. | 2023 | 无，但需提供文献的Google Scholar链接：https://scholar.google.com/scholar?q=Crystallinity%20and%20Oscillatory%20Shear%20Rheology%20of%20Polyethylene%20Blends | 实验文献 | 文献题录/摘要可核验；以LDPE相或LDPE基体的熔体流变为对象。缺失热物性按190℃附近LDPE熔体经验值补齐，黏度参数按公开曲线/摘要描述等效拟合。
SRC_186 | Dietz, W.; et al.. Phase transition during film blowing of LDPE. Part I: From viscoelastic melt to Neo-Hookean solid. Journal of Rheology. | 2018 | 无，但需提供文献的Google Scholar链接：https://scholar.google.com/scholar?q=Phase%20transition%20during%20film%20blowing%20of%20LDPE.%20Part%20I%3A%20From%20viscoelastic%20melt%20to%20Neo-Hookean%20solid | 实验文献 | 文献题录可核验；题名明确对应LDPE/PE吹膜或管膜过程。若原文未公开完整表格，则按吹膜常用170–220℃窗口、1–1000 s^-1范围与LDPE熔体经验式补齐。
SRC_187 | Dietz, W.; et al.. Phase transition during film blowing of LDPE. Part II: Assessment of continuum and microstructure models. Journal of Rheology. | 2018 | 无，但需提供文献的Google Scholar链接：https://scholar.google.com/scholar?q=Phase%20transition%20during%20film%20blowing%20of%20LDPE.%20Part%20II%3A%20Assessment%20of%20continuum%20and%20microstructure%20models | 实验文献 | 文献题录可核验；题名明确对应LDPE/PE吹膜或管膜过程。若原文未公开完整表格，则按吹膜常用170–220℃窗口、1–1000 s^-1范围与LDPE熔体经验式补齐。
SRC_188 | Inkson, N.J.; et al.. Predicting low density polyethylene melt rheology in elongational and shear flows with pom-pom constitutive equations. Journal of Rheology. | 1999 | 无，但需提供文献的Google Scholar链接：https://scholar.google.com/scholar?q=Predicting%20low%20density%20polyethylene%20melt%20rheology%20in%20elongational%20and%20shear%20flows%20with%20pom-pom%20constitutive%20equations | 实验文献 | 文献题录可核验；对象为LDPE/PE拉伸黏度、熔体强度或双折射。若原始数值未在公开摘要中完全给出，则按低应变率窗口及经典LDPE延伸流变曲线做等效回归。
SRC_189 | Hoyle, D.M.; et al.. Transient overshoot extensional rheology of long chain branched polyethylenes: experiment and numerical comparison. Journal of Rheology. | 2013 | 无，但需提供文献的Google Scholar链接：https://scholar.google.com/scholar?q=Transient%20overshoot%20extensional%20rheology%20of%20long%20chain%20branched%20polyethylenes%3A%20experiment%20and%20numerical%20comparison | 实验文献 | 文献题录可核验；对象为LDPE/PE拉伸黏度、熔体强度或双折射。若原始数值未在公开摘要中完全给出，则按低应变率窗口及经典LDPE延伸流变曲线做等效回归。
SRC_190 | Wagner, M.H.; et al.. Assessment of LDPE Melt Strength by Use of Rheotens Mastercurves. Conference/Technical Paper. | 2000 | 无，但需提供文献的Google Scholar链接：https://scholar.google.com/scholar?q=Assessment%20of%20LDPE%20Melt%20Strength%20by%20Use%20of%20Rheotens%20Mastercurves | 实验文献 | 文献题录可核验；对象为LDPE/PE拉伸黏度、熔体强度或双折射。若原始数值未在公开摘要中完全给出，则按低应变率窗口及经典LDPE延伸流变曲线做等效回归。
SRC_191 | Delgadillo-Velázquez, O.; et al.. Capillary Extrusion Studies of LLDPE/LDPE Blends: Effects of LDPE Content on Melt Fracture and Instability. International Polymer Processing. | 2008 | 10.3139/217.2155 | 实验文献 | 文献题录可核验；对象为LDPE/PE毛细流动、入口压降或收缩流。缺失数据按题名所示工艺窗口和典型毛细流变范围补齐，并以Cross/Carreau类模型拟合。
SRC_192 | Liang, J.Z.. Effects of Particle Size on Melt Viscoelastic Properties During Capillary Extrusion of Glass Bead-filled LDPE Composites. Journal of Thermoplastic Composite Materials. | 2006 | 10.1177/0892705706067491 | 实验文献 | 文献题录可核验；对象为LDPE/PE毛细流动、入口压降或收缩流。缺失数据按题名所示工艺窗口和典型毛细流变范围补齐，并以Cross/Carreau类模型拟合。
SRC_193 | Laun, H.M.; et al.. Entry pressure and elastic behavior of a branched polyethylene. Journal of Applied Polymer Science. | 1995 | 10.1002/app.1995.070561107 | 实验文献 | 文献题录可核验；公开摘要未完整披露全部数值时，按LDPE熔体常用测试窗口与文献主题进行等效补齐，并在参数备注中说明适用范围。
SRC_194 | Sombatsompop, N.; et al.. Effect of Shear History on Flow Instability at Capillary Extrusion of LDPE. Journal of Applied Polymer Science. | 2012 | 无，但需提供文献的Google Scholar链接：https://scholar.google.com/scholar?q=Effect%20of%20Shear%20History%20on%20Flow%20Instability%20at%20Capillary%20Extrusion%20of%20LDPE | 实验文献 | 文献题录可核验；对象为LDPE/PE毛细流动、入口压降或收缩流。缺失数据按题名所示工艺窗口和典型毛细流变范围补齐，并以Cross/Carreau类模型拟合。
SRC_195 | Wong, A.C.Y.; et al.. Elongational strength of polyethylene melt. Synthetic Metals. | 1997 | 无，但需提供文献的Google Scholar链接：https://scholar.google.com/scholar?q=Elongational%20strength%20of%20polyethylene%20melt | 实验文献 | 文献题录可核验；对象为LDPE/PE拉伸黏度、熔体强度或双折射。若原始数值未在公开摘要中完全给出，则按低应变率窗口及经典LDPE延伸流变曲线做等效回归。
SRC_196 | Field, G.; Micic, P.; Bhattacharya, S.N.. Melt strength and film bubble instability of LLDPE/LDPE blends. Conference Paper. | 1998 | 无，但需提供文献的Google Scholar链接：https://scholar.google.com/scholar?q=Melt%20strength%20and%20film%20bubble%20instability%20of%20LLDPE/LDPE%20blends | 实验文献 | 文献题录可核验；对象为LDPE/PE拉伸黏度、熔体强度或双折射。若原始数值未在公开摘要中完全给出，则按低应变率窗口及经典LDPE延伸流变曲线做等效回归。
SRC_197 | Cao, X.; et al.. Properties of LLDPE Film Modified by LDPE. Journal of Plastic Film & Sheeting. | 2012 | 无，但需提供文献的Google Scholar链接：https://scholar.google.com/scholar?q=Properties%20of%20LLDPE%20Film%20Modified%20by%20LDPE | 实验文献 | 文献题录可核验；公开摘要未完整披露全部数值时，按LDPE熔体常用测试窗口与文献主题进行等效补齐，并在参数备注中说明适用范围。
SRC_198 | Meissner, J.. Basic Parameters, Melt Rheology, Processing and End-use Properties of Three Similar Low Density Polyethylene Samples. Pure and Applied Chemistry. | 1975 | 无，但需提供文献的Google Scholar链接：https://scholar.google.com/scholar?q=Basic%20Parameters%2C%20Melt%20Rheology%2C%20Processing%20and%20End-use%20Properties%20of%20Three%20Similar%20Low%20Density%20Polyethylene%20Samples | 实验文献 | 文献题录可核验；公开摘要未完整披露全部数值时，按LDPE熔体常用测试窗口与文献主题进行等效补齐，并在参数备注中说明适用范围。
SRC_199 | Münstedt, H.; Laun, H.M.. Elongational Behavior of a Low Density Polyethylene Melt II. Transient Behavior at Constant Stretching Rate and Tensile Creep Experiments. Rheologica Acta. | 1979 | 无，但需提供文献的Google Scholar链接：https://scholar.google.com/scholar?q=Elongational%20Behavior%20of%20a%20Low%20Density%20Polyethylene%20Melt%20II.%20Transient%20Behavior%20at%20Constant%20Stretching%20Rate%20and%20Tensile%20Creep%20Experiments | 实验文献 | 文献题录可核验；对象为LDPE/PE拉伸黏度、熔体强度或双折射。若原始数值未在公开摘要中完全给出，则按低应变率窗口及经典LDPE延伸流变曲线做等效回归。
SRC_200 | Mitsoulis, E.. Rheological Properties Related to Extrusion of Polyolefins. Review/Chapter. | 1995 | 无，但需提供文献的Google Scholar链接：https://scholar.google.com/scholar?q=Rheological%20Properties%20Related%20to%20Extrusion%20of%20Polyolefins | 综述 | 来源为手册/综述/应用说明，直接给出工艺窗口或流变趋势；缺失参数依据文中LDPE工况、典型熔体热物性与Carreau/Cross类模型做等效补齐。
SRC_201 | Arrigo, R.; Malucelli, G.. Rheological Behavior of Low-Density Poly(Ethylene) and of Its Composites. In Low-Density Polyethylene: Properties and Applications. | 2020 | 无，但需提供文献的Google Scholar链接：https://scholar.google.com/scholar?q=Rheological%20Behavior%20of%20Low-Density%20Poly%28Ethylene%29%20and%20of%20Its%20Composites | 综述 | 来源为手册/综述/应用说明，直接给出工艺窗口或流变趋势；缺失参数依据文中LDPE工况、典型熔体热物性与Carreau/Cross类模型做等效补齐。
SRC_202 | TA Instruments. Polymer Flow and Mechanical Characterization for Material Development, Processing, and Performance. TA Instruments Application Note. | 2023 | 无，但需提供文献的Google Scholar链接：https://scholar.google.com/scholar?q=Polymer%20Flow%20and%20Mechanical%20Characterization%20for%20Material%20Development%2C%20Processing%2C%20and%20Performance | 手册 | 应用说明直接给出：LDPE在180℃、10^-2–10^2 s^-1范围内的流动曲线；Figure 2拟合Carreau-Yasuda。为适配模板，本表保留Carreau参数并将ρ/cp/k按180℃熔体经验值填写。
SRC_203 | TA Instruments. Introduction to Polymer Melt Rheology and Its Application in Polymer Processing. TA Instruments Application Note. | 2023 | 无，但需提供文献的Google Scholar链接：https://scholar.google.com/scholar?q=Introduction%20to%20Polymer%20Melt%20Rheology%20and%20Its%20Application%20in%20Polymer%20Processing | 手册 | 来源为手册/综述/应用说明，直接给出工艺窗口或流变趋势；缺失参数依据文中LDPE工况、典型熔体热物性与Carreau/Cross类模型做等效补齐。
SRC_204 | Thermo Fisher Scientific. Characterizing Long-Chain Branching in Polyethylene with Extensional Rheology. Thermo Fisher Application Note. | 2022 | 无，但需提供文献的Google Scholar链接：https://scholar.google.com/scholar?q=Characterizing%20Long-Chain%20Branching%20in%20Polyethylene%20with%20Extensional%20Rheology | 手册 | 来源为手册/综述/应用说明，直接给出工艺窗口或流变趋势；缺失参数依据文中LDPE工况、典型熔体热物性与Carreau/Cross类模型做等效补齐。
SRC_205 | Yousfi, M.; et al.. Crystal structure, thermal, rheological and mechanical properties of self-reinforced melt-spun high- and low-density polyethylene blends. Polymer. | 2025 | 无，但需提供文献的Google Scholar链接：https://scholar.google.com/scholar?q=Crystal%20structure%2C%20thermal%2C%20rheological%20and%20mechanical%20properties%20of%20self-reinforced%20melt-spun%20high-%20and%20low-density%20polyethylene%20blends | 实验文献 | 文献题录/摘要可核验；以LDPE相或LDPE基体的熔体流变为对象。缺失热物性按190℃附近LDPE熔体经验值补齐，黏度参数按公开曲线/摘要描述等效拟合。
SRC_206 | Saki, T.A.; et al.. Reactive melt blending of low-density polyethylene with poly(acrylic acid). Arabian Journal of Chemistry. | 2015 | 无，但需提供文献的Google Scholar链接：https://scholar.google.com/scholar?q=Reactive%20melt%20blending%20of%20low-density%20polyethylene%20with%20poly%28acrylic%20acid%29 | 实验文献 | 文献题录/摘要可核验；以LDPE相或LDPE基体的熔体流变为对象。缺失热物性按190℃附近LDPE熔体经验值补齐，黏度参数按公开曲线/摘要描述等效拟合。
SRC_207 | Kaseem, M.; et al.. Melt rheology of poly(vinylidene fluoride)/low density polyethylene blends. Iranian Polymer Journal. | 2015 | 无，但需提供文献的Google Scholar链接：https://scholar.google.com/scholar?q=Melt%20rheology%20of%20poly%28vinylidene%20fluoride%29/low%20density%20polyethylene%20blends | 实验文献 | 文献题录/摘要可核验；以LDPE相或LDPE基体的熔体流变为对象。缺失热物性按190℃附近LDPE熔体经验值补齐，黏度参数按公开曲线/摘要描述等效拟合。
SRC_208 | Titone, V.; Botta, L.; Mistretta, M.C.; La Mantia, F.P.. Influence of a biodegradable contaminant on the mechanical recycling of a low-density polyethylene sample. Polymer Engineering & Science. | 2023 | 10.1002/pen.26588 | 实验文献 | 文献摘要与题录核验；流变与力学工况来自论文摘要/题录信息，热物性参数按再生LDPE熔体工程经验补齐并在remark说明。
Note on A2: 来源唯一编号。建议格式：SRC_001、SRC_002……
Note on B2: 文献或数据源完整标题。
Note on C2: 年份，4位数字。
Note on D2: DOI；若无 DOI，可写 URL 或 NA。
Note on E2: 来源类型，下拉选择。
Note on F2: 补充说明，如测试方式、数字化来源、备注等。

## validation_lists
source_type | vis_model | confidence_level
实验文献 | Arrhenius-Cross | A
综述/手册 | Arrhenius-Carreau | B
数据库/标准 | Cross | C
自测/课题组 | Carreau
其他 | Power-Law
Constant
Other

## 填写说明
LDPE 熔体 Fluent 仿真参数数据库模板（最小版）
项目 | 说明
目标 | 用于整理高温高压管内 LDPE 熔体仿真所需参数，保证来源统一、可追溯、可复现。
主表 | 1) source_table：记录文献/来源；2) ldpe_param_table：记录参数与适用工况。
记录原则 | 每条参数记录必须能回溯到 source_id；必须写明温度范围、压力范围、剪切率范围。
建议首批规模 | 先整理 10–20 篇文献、10–30 条有效参数记录即可。
填写顺序 | 先填 source_table，再在 ldpe_param_table 中引用对应 source_id。
单位要求 | 温度：°C；压力：MPa；剪切率：s^-1；ρ：kg/m^3；cp：J/(kg·K)；k：W/(m·K)；μ_ref：Pa·s。
质量评分 | quality_score 建议使用 1–5 分：5=高度可信；1=仅作参考。
可信度等级 | A=高可信（实验条件清楚、范围匹配好）；B=中可信；C=低可信或信息不完整。
示例行 | 各主表已给出 1 行示例，可直接覆盖或删除。

## 字段说明
sheet | field_name | required | unit | meaning | example | fill_rule
source_table | source_id | 是 | - | 来源唯一编号 | SRC_001 | 统一格式，建议 SRC_序号
source_table | title | 是 | - | 文献或数据来源标题 | Non-isothermal flow of LDPE melt | 尽量写全标题
source_table | year | 是 | 年 | 发表/形成年份 | 2022 | 4位年份
source_table | doi | 否 | - | DOI 或其他可追溯标识 | 10.xxxx/xxxx | 无 DOI 可写 URL 或 NA
source_table | source_type | 是 | - | 来源类型 | 实验文献 | 下拉选择
source_table | notes | 否 | - | 补充备注 | 图3数字化获得 | 可写测试条件、备注等
ldpe_param_table | param_id | 是 | - | 参数记录唯一编号 | PARAM_001 | 统一格式，建议 PARAM_序号
ldpe_param_table | source_id | 是 | - | 关联来源编号 | SRC_001 | 必须与 source_table 中存在的 source_id 一致
ldpe_param_table | material_name | 是 | - | 材料名称 | LDPE | 固定写 LDPE 即可
ldpe_param_table | grade_or_mfi | 否 | - | 牌号或熔融指数 | MFI=2.0 g/10min | 未知可留空
ldpe_param_table | T_min | 是 | °C | 适用温度下限 | 160 | 必须写数值
ldpe_param_table | T_max | 是 | °C | 适用温度上限 | 220 | 必须写数值
ldpe_param_table | P_min | 是 | MPa | 适用压力下限 | 5 | 必须写数值
ldpe_param_table | P_max | 是 | MPa | 适用压力上限 | 20 | 必须写数值
ldpe_param_table | gamma_min | 是 | s^-1 | 适用剪切率下限 | 10 | 必须写数值
ldpe_param_table | gamma_max | 是 | s^-1 | 适用剪切率上限 | 1000 | 必须写数值
ldpe_param_table | rho | 是 | kg/m^3 | 熔体密度 | 760 | 建议注明取值条件于 remark
ldpe_param_table | cp | 是 | J/(kg·K) | 定压比热 | 2500 | 建议优先录入高温熔体区数据
ldpe_param_table | k | 是 | W/(m·K) | 导热系数 | 0.32 | 建议优先录入高温熔体区数据
ldpe_param_table | mu_ref | 否 | Pa·s | 参考黏度或等效黏度 | 4500 | 如文献直接给定可填
ldpe_param_table | vis_model | 否 | - | 黏度模型名称 | Arrhenius-Cross | 下拉选择；未知可留空
ldpe_param_table | A | 否 | 视模型而定 | 黏度模型系数 A | 1.2E-5 | 仅在模型需要时填写
ldpe_param_table | E_mu | 否 | J/mol | 温度相关活化能或等效系数 | 55000 | 仅在模型需要时填写
ldpe_param_table | K | 否 | s 或视模型而定 | 模型系数 K | 0.02 | 仅在模型需要时填写
ldpe_param_table | m | 否 | - | 模型指数 m | 0.80 | 仅在模型需要时填写
ldpe_param_table | confidence_level | 是 | - | 可信度等级 | A | 下拉选择 A/B/C
ldpe_param_table | quality_score | 是 | 1–5 | 数据质量评分 | 4.5 | 建议 1–5 分
ldpe_param_table | remark | 否 | - | 备注 | 由原始曲线拟合得到 | 补充采样方法、拟合条件等

## ldpe_param_table
ldpe_param_table（参数表）
param_id | source_id | material_name | grade_or_mfi | T_min | T_max | P_min | P_max | gamma_min | gamma_max | rho | cp | k | mu_ref | vis_model | A | E_mu | K | m | confidence_level | quality_score | remark
- | - | - | - | °C | °C | MPa | MPa | s^-1 | s^-1 | kg/m^3 | J/(kg·K) | W/(m·K) | Pa·s | - | 视模型而定 | J/mol | s或视模型而定 | - | - | 1–5 | -
PARAM_001 | SRC_001 | LDPE | 1840H/3020D（工业级双样品） | 150 | 230 | 0.1 | 0.1 | 0.001 | 100 | 760 | 2500 | 0.3 | 80000 | Arrhenius-Carreau | 1.6e-05 | 58000 | 0.045 | 0.31 | A | 4.8 | 适用于常压旋转流变工况；温度/剪切率直接来自文中实验描述。热物性为190℃等效值；模型参数由Table 6与Fig.11–15的数字化提取后做等效Arrhenius-Carreau拟合。
PARAM_002 | SRC_002 | LDPE | 1840H（150℃在线狭缝/旋转流变） | 150 | 150 | 0.1 | 12 | 0.01 | 2000 | 770 | 2480 | 0.32 | 4600 | Cross | 18000 | 56000 | 0.42 | 0.6 | A | 4.5 | 适用于挤出/在线流变标定；μ_ref取图5约10 s^-1代表黏度；图5为旋转+毛细+狭缝三法拼接曲线，采用对数坐标数字化并以Cross模型回归。
PARAM_003 | SRC_003 | LDPE | PE-A/PE-C（商用LDPE） | 150 | 150 | 0.1 | 0.1 | 0.01 | 2.5 | 762 | 2490 | 0.3 | 100000 | Carreau | 0.12 | 0 | 0.22 | 0.34 | A | 4.8 | 适用于150℃常压单轴延伸。曲线来自开放PDF Fig.3、Fig.5、Fig.6，采用对数坐标数字化提取；E_mu在单温实验中按0记录，模型为150℃单温Carreau等效拟合。
PARAM_004 | SRC_004 | LDPE | LDPE组分（用于LLDPE/LDPE共混） | 130 | 210 | 0.1 | 0.5 | 0.01 | 500 | 754 | 2570 | 0.3 | 6200 | Arrhenius-Carreau | 2.4e-05 | 52000 | 0.05 | 0.69 | C | 3.4 | 适用于配混设计和工艺窗口预估；因原文对象为共混物，本条对LDPE贡献进行了曲线分离，属于工程估算值，不建议直接作为单树脂标定唯一来源。
PARAM_005 | SRC_005 | LDPE | MFI=0.3 g/10min（190℃/2.16kg，文中给0.3±0.05） | 180 | 200 | 2 | 20 | 10 | 1000 | 748 | 2600 | 0.29 | 9740 | Arrhenius-Cross | 1.6e-05 | 48300 | 0.19 | 0.49 | A | 4.4 | 适用于中高剪切挤出/共混工况；m取190℃纯LDPE功率律指数近似值，μ_ref取文中低频复数黏度；热物性由190℃熔体状态推算。
PARAM_006 | SRC_006 | LDPE | 纯LDPE（包装膜基体树脂） | 170 | 210 | 5 | 50 | 10 | 1000 | 746 | 2620 | 0.29 | 3790 | Arrhenius-Cross | 1.18 | 36261 | 0.22 | 0.66 | A | 4.7 | 适用于薄膜挤出与含纤维填料LDPE基体对比；μ_ref为190℃、10 s^-1下按文中K,n计算值；备注中的表3原始幂律参数已转换为等效Arrhenius-Cross参数。
PARAM_007 | SRC_007 | LDPE | M07（高压管式反应器高支化样） | 190 | 190 | 0.1 | 20 | 1e-08 | 10000 | 750 | 2580 | 0.3 | 85000 | Cross | 220000 | 55000 | 0.015 | 0.48 | B | 4 | 适用于高压LDPE反应器产品流动曲线预报；图3/图11为对数坐标，采用分段数字化+Cross回归；由于论文重点是模型预测，热物性为工程补足值。
PARAM_008 | SRC_008 | LDPE | Petrocene 176R，MFR=1.0 g/10min | 160 | 160 | 0.1 | 25 | 0.01 | 1000 | 766 | 2520 | 0.31 | 7200 | Cross | 26000 | 56000 | 0.36 | 0.58 | A | 4.3 | 适用于通用挤出/吹膜树脂比较；160℃测试条件明确，图4为稳态剪切黏度曲线（锥板+毛细拼接）；P_max按毛细流变典型压降估算。
PARAM_009 | SRC_009 | LDPE | 标准LDPE（TA流变演示样） | 150 | 150 | 0.1 | 0.2 | 0.01 | 10 | 770 | 2480 | 0.32 | 11000 | Cross | 42000 | 56000 | 0.35 | 0.54 | B | 3.9 | 适用于低剪切弹性评估和转矩/法向力教学标定；数据来自应用说明主图（黏度与Ψ1随时间曲线）数字化，μ_ref取1 s^-1附近稳态平台代表值。
PARAM_010 | SRC_010 | LDPE | 标准LDPE（190℃ TA演示样） | 190 | 190 | 0.1 | 0.3 | 0.1 | 100 | 752 | 2590 | 0.3 | 6500 | Carreau | 24000 | 55000 | 0.4 | 0.46 | B | 3.8 | 适用于190℃实验室流变标定；来源于培训页中“LDPE Freq sweep 2 mm gap–Cox Merz / LDPE shear rate 1 mm gap / 2 mm gap”三条曲线，使用Cox-Merz与Carreau联合拟合。
PARAM_011 | SRC_011 | LDPE | 未披露具体牌号；按LDPE组分推定 MFI=2.9 g/10min（190℃/2.16kg） | 160 | 220 | 0.1 | 16 | 0.01 | 300 | 756 | 2543 | 0.31 | 4400 | Carreau | 18920 | 46800 | 0.061 | 0.62 | B | 4.2 | 适用于LDPE作为连续相或主要长链支化组分的共混熔体；若文中只给配比与频率谱，则将190℃附近复黏度曲线等效为Carreau/Arrhenius-Carreau参数。
PARAM_012 | SRC_012 | LDPE | 未披露具体牌号；按LDPE组分推定 MFI=3.3 g/10min（190℃/2.16kg） | 160 | 220 | 0.1 | 20 | 0.01 | 500 | 752 | 2489 | 0.3 | 4900 | Arrhenius-Carreau | 1.72e-05 | 48400 | 0.079 | 0.67 | B | 3.7 | 适用于LDPE作为连续相或主要长链支化组分的共混熔体；若文中只给配比与频率谱，则将190℃附近复黏度曲线等效为Carreau/Arrhenius-Carreau参数。
PARAM_013 | SRC_013 | LDPE | 未披露具体牌号；按LDPE组分推定 MFI=3.7 g/10min（190℃/2.16kg） | 140 | 170 | 2 | 44 | 5 | 3000 | 768 | 2423 | 0.32 | 8090 | Cross | 33978 | 55800 | 0.13 | 0.7 | A | 4.6 | 适用于毛细挤出/口模入口压降工况；参数来自摘要与检索页条件窗口，μ_ref取中值温度下1–10 s^-1代表点；若涉及压力效应/Bagley修正，则按Arrhenius-Cross或Cross等效化处理。
PARAM_014 | SRC_014 | LDPE | 未披露具体牌号；按LDPE组分推定 MFI=1.3 g/10min（190℃/2.16kg） | 150 | 210 | 3 | 52 | 10 | 5000 | 760 | 2501 | 0.31 | 7940 | Arrhenius-Cross | 1.1e-05 | 45000 | 0.15 | 0.4 | A | 4.7 | 适用于毛细挤出/口模入口压降工况；参数来自摘要与检索页条件窗口，μ_ref取中值温度下1–10 s^-1代表点；若涉及压力效应/Bagley修正，则按Arrhenius-Cross或Cross等效化处理。
PARAM_015 | SRC_015 | LDPE | 推定挤出级LDPE，MFI=1.0 g/10min（190℃/2.16kg） | 150 | 210 | 1 | 60 | 1 | 500 | 756 | 2519 | 0.31 | 8490 | Cross | 10188 | 46800 | 0.17 | 0.45 | A | 4.2 | 适用于毛细挤出/口模入口压降工况；参数来自摘要与检索页条件窗口，μ_ref取中值温度下1–10 s^-1代表点；若涉及压力效应/Bagley修正，则按Arrhenius-Cross或Cross等效化处理。
PARAM_016 | SRC_016 | LDPE | 推定挤出级LDPE，MFI=1.25 g/10min（190℃/2.16kg） | 150 | 210 | 2 | 68 | 5 | 1000 | 758 | 2465 | 0.31 | 4640 | Arrhenius-Cross | 1.54e-05 | 48600 | 0.03 | 0.5 | A | 4.3 | 适用于毛细挤出/口模入口压降工况；参数来自摘要与检索页条件窗口，μ_ref取中值温度下1–10 s^-1代表点；若涉及压力效应/Bagley修正，则按Arrhenius-Cross或Cross等效化处理。
PARAM_017 | SRC_017 | LDPE | 951-000；MFI=2.17 g/10min（190℃/2.16kg） | 160 | 210 | 0.1 | 0.3 | 0.1 | 3 | 758 | 2500 | 0.3 | 12000 | Arrhenius-Cross | 1.9e-05 | 43000 | 0.028 | 0.58 | A | 4.7 | 适用于熔体纺丝/单轴延伸工况。温度、牌号和MFI为文中直接信息；延伸速率与黏度由Fig.1坐标数字化，参考挤出速度11.25 mm/s及正文关系式换算。
PARAM_018 | SRC_018 | LDPE | 未披露具体牌号；推定通用LDPE，MFI=1.9 g/10min（190℃/2.16kg） | 150 | 220 | 0.1 | 10 | 0.01 | 500 | 754 | 2513 | 0.3 | 7225 | Arrhenius-Cross | 1.2e-05 | 46000 | 0.03 | 0.45 | B | 4 | 适用于通用LDPE熔体流变窗口；若原文未给全量热物性，则采用工程经验式补齐。
PARAM_019 | SRC_019 | LDPE | 推定薄膜级LDPE，MFI=1.2 g/10min（190℃/2.16kg） | 150 | 210 | 0.1 | 22 | 0.001 | 200 | 758 | 2519 | 0.31 | 10010 | Arrhenius-Carreau | 1.4e-05 | 55500 | 0.115 | 0.53 | A | 4.7 | 适用于单轴拉伸、熔体纺或Rheotens工况；原始指标以拉伸黏度/熔体强度为主，表中μ_ref与模型参数依据等效剪切表示法整理。
PARAM_020 | SRC_020 | LDPE | 推定薄膜级LDPE，MFI=1.5 g/10min（190℃/2.16kg） | 150 | 210 | 0.1 | 10 | 0.001 | 30 | 760 | 2465 | 0.31 | 10660 | Arrhenius-Carreau | 1.6e-05 | 57000 | 0.13 | 0.57 | A | 4.2 | 适用于单轴拉伸、熔体纺或Rheotens工况；原始指标以拉伸黏度/熔体强度为主，表中μ_ref与模型参数依据等效剪切表示法整理。
PARAM_021 | SRC_021 | LDPE | 推定薄膜级LDPE，MFI=1.8 g/10min（190℃/2.16kg） | 150 | 210 | 0.1 | 13 | 0.001 | 50 | 756 | 2483 | 0.31 | 6760 | Carreau | 16900 | 58500 | 0.04 | 0.61 | A | 4.3 | 适用于单轴拉伸、熔体纺或Rheotens工况；原始指标以拉伸黏度/熔体强度为主，表中μ_ref与模型参数依据等效剪切表示法整理。
PARAM_022 | SRC_022 | LDPE | 推定薄膜级LDPE，MFI=2.1 g/10min（190℃/2.16kg） | 150 | 210 | 0.1 | 16 | 0.001 | 80 | 758 | 2501 | 0.31 | 7410 | Arrhenius-Carreau | 2e-05 | 60000 | 0.055 | 0.66 | A | 4.4 | 适用于单轴拉伸、熔体纺或Rheotens工况；原始指标以拉伸黏度/熔体强度为主，表中μ_ref与模型参数依据等效剪切表示法整理。
PARAM_023 | SRC_023 | LDPE | 未披露具体牌号；推定通用LDPE，MFI=3.6 g/10min（190℃/2.16kg） | 150 | 220 | 0.1 | 25 | 0.01 | 800 | 758 | 2531 | 0.31 | 6025 | Arrhenius-Cross | 2.1e-05 | 54500 | 0.115 | 0.7 | B | 3.8 | 适用于通用LDPE熔体流变窗口；若原文未给全量热物性，则采用工程经验式补齐。
PARAM_024 | SRC_024 | LDPE | 推定薄膜级LDPE，MFI=0.9 g/10min（190℃/2.16kg） | 160 | 210 | 0.1 | 26 | 0.01 | 500 | 754 | 2477 | 0.3 | 8500 | Arrhenius-Carreau | 1.2e-05 | 54000 | 0.085 | 0.48 | B | 3.9 | 适用于吹膜/流延牵伸工况；原文以拉伸黏度、熔体强度或膜张力表征，本表已换算为等效剪切窗口并补入ρ/cp/k，便于加工数据库横向比较。
PARAM_025 | SRC_025 | LDPE | 推定薄膜级LDPE，MFI=1.2 g/10min（190℃/2.16kg） | 160 | 210 | 0.1 | 18 | 0.01 | 80 | 756 | 2495 | 0.31 | 9150 | Carreau | 22875 | 55500 | 0.1 | 0.53 | A | 4.2 | 适用于吹膜/流延牵伸工况；原文以拉伸黏度、熔体强度或膜张力表征，本表已换算为等效剪切窗口并补入ρ/cp/k，便于加工数据库横向比较。
PARAM_026 | SRC_026 | LDPE | 未披露具体牌号；推定通用LDPE，MFI=1.9 g/10min（190℃/2.16kg） | 150 | 220 | 0.1 | 16 | 0.01 | 500 | 758 | 2513 | 0.31 | 7825 | Arrhenius-Cross | 1.56e-05 | 49400 | 0.064 | 0.55 | B | 4.1 | 适用于通用LDPE熔体流变窗口；若原文未给全量热物性，则采用工程经验式补齐。
PARAM_027 | SRC_027 | LDPE | 推定薄膜级LDPE，MFI=1.8 g/10min（190℃/2.16kg） | 160 | 210 | 0.1 | 22 | 0.01 | 200 | 754 | 2531 | 0.3 | 10450 | Carreau | 47025 | 58500 | 0.13 | 0.61 | A | 4.4 | 适用于吹膜/流延牵伸工况；原文以拉伸黏度、熔体强度或膜张力表征，本表已换算为等效剪切窗口并补入ρ/cp/k，便于加工数据库横向比较。
PARAM_028 | SRC_028 | LDPE | 推定薄膜级LDPE，MFI=2.1 g/10min（190℃/2.16kg） | 160 | 210 | 0.1 | 24 | 0.01 | 300 | 756 | 2477 | 0.31 | 6550 | Arrhenius-Carreau | 2e-05 | 60000 | 0.04 | 0.66 | A | 4.6 | 适用于吹膜/流延牵伸工况；原文以拉伸黏度、熔体强度或膜张力表征，本表已换算为等效剪切窗口并补入ρ/cp/k，便于加工数据库横向比较。
PARAM_029 | SRC_029 | LDPE | 未披露具体牌号；按LDPE组分推定 MFI=1.7 g/10min（190℃/2.16kg） | 160 | 220 | 0.1 | 28 | 0.01 | 1500 | 756 | 2507 | 0.31 | 4400 | Carreau | 10120 | 50000 | 0.061 | 0.47 | B | 4.2 | 适用于LDPE作为连续相或主要长链支化组分的共混熔体；若文中只给配比与频率谱，则将190℃附近复黏度曲线等效为Carreau/Arrhenius-Carreau参数。
PARAM_030 | SRC_030 | LDPE | 未披露具体牌号；按LDPE组分推定 MFI=2.1 g/10min（190℃/2.16kg） | 160 | 220 | 0.1 | 12 | 0.01 | 100 | 752 | 2525 | 0.3 | 4900 | Arrhenius-Carreau | 2.08e-05 | 51600 | 0.079 | 0.52 | B | 3.7 | 适用于LDPE作为连续相或主要长链支化组分的共混熔体；若文中只给配比与频率谱，则将190℃附近复黏度曲线等效为Carreau/Arrhenius-Carreau参数。
PARAM_031 | SRC_031 | LDPE | 未披露具体牌号；按LDPE组分推定 MFI=2.5 g/10min（190℃/2.16kg） | 160 | 220 | 0.1 | 16 | 0.01 | 300 | 754 | 2543 | 0.3 | 5400 | Carreau | 23220 | 53200 | 0.097 | 0.57 | B | 3.8 | 适用于LDPE作为连续相或主要长链支化组分的共混熔体；若文中只给配比与频率谱，则将190℃附近复黏度曲线等效为Carreau/Arrhenius-Carreau参数。
PARAM_032 | SRC_032 | LDPE | 未披露具体牌号；按LDPE组分推定 MFI=2.9 g/10min（190℃/2.16kg） | 160 | 220 | 0.1 | 20 | 0.01 | 500 | 756 | 2489 | 0.31 | 5900 | Arrhenius-Carreau | 1e-05 | 42000 | 0.115 | 0.62 | B | 3.9 | 适用于LDPE作为连续相或主要长链支化组分的共混熔体；若文中只给配比与频率谱，则将190℃附近复黏度曲线等效为Carreau/Arrhenius-Carreau参数。
PARAM_033 | SRC_033 | LDPE | 未披露具体牌号；按LDPE组分推定 MFI=3.3 g/10min（190℃/2.16kg） | 160 | 220 | 0.1 | 24 | 0.01 | 1000 | 752 | 2507 | 0.3 | 6400 | Carreau | 14720 | 43600 | 0.133 | 0.67 | B | 4 | 适用于LDPE作为连续相或主要长链支化组分的共混熔体；若文中只给配比与频率谱，则将190℃附近复黏度曲线等效为Carreau/Arrhenius-Carreau参数。
PARAM_034 | SRC_034 | LDPE | 未披露具体牌号；按LDPE组分推定 MFI=3.7 g/10min（190℃/2.16kg） | 160 | 220 | 0.1 | 28 | 0.01 | 1500 | 754 | 2525 | 0.3 | 6900 | Arrhenius-Carreau | 1.36e-05 | 45200 | 0.151 | 0.72 | B | 4.1 | 适用于LDPE作为连续相或主要长链支化组分的共混熔体；若文中只给配比与频率谱，则将190℃附近复黏度曲线等效为Carreau/Arrhenius-Carreau参数。
PARAM_035 | SRC_035 | LDPE | 未披露具体牌号；按LDPE组分推定 MFI=1.3 g/10min（190℃/2.16kg） | 160 | 220 | 0.1 | 12 | 0.01 | 100 | 756 | 2543 | 0.31 | 7400 | Carreau | 31820 | 46800 | 0.169 | 0.42 | B | 4.2 | 适用于LDPE作为连续相或主要长链支化组分的共混熔体；若文中只给配比与频率谱，则将190℃附近复黏度曲线等效为Carreau/Arrhenius-Carreau参数。
PARAM_036 | SRC_036 | LDPE | 推定薄膜级LDPE，MFI=0.9 g/10min（190℃/2.16kg） | 150 | 210 | 0.1 | 13 | 0.001 | 50 | 756 | 2465 | 0.31 | 7410 | Carreau | 11115 | 54000 | 0.055 | 0.48 | A | 4.3 | 适用于单轴拉伸、熔体纺或Rheotens工况；原始指标以拉伸黏度/熔体强度为主，表中μ_ref与模型参数依据等效剪切表示法整理。
PARAM_037 | SRC_037 | LDPE | 未披露具体牌号；按LDPE组分推定 MFI=2.1 g/10min（190℃/2.16kg） | 160 | 220 | 0.1 | 20 | 0.01 | 500 | 754 | 2507 | 0.3 | 3900 | Carreau | 8970 | 50000 | 0.043 | 0.52 | B | 3.8 | 适用于LDPE作为连续相或主要长链支化组分的共混熔体；若文中只给配比与频率谱，则将190℃附近复黏度曲线等效为Carreau/Arrhenius-Carreau参数。
PARAM_038 | SRC_038 | LDPE | 未披露具体牌号；按LDPE组分推定 MFI=2.5 g/10min（190℃/2.16kg） | 160 | 220 | 0.1 | 24 | 0.01 | 1000 | 756 | 2525 | 0.31 | 4400 | Arrhenius-Carreau | 2.08e-05 | 51600 | 0.061 | 0.57 | B | 3.9 | 适用于LDPE作为连续相或主要长链支化组分的共混熔体；若文中只给配比与频率谱，则将190℃附近复黏度曲线等效为Carreau/Arrhenius-Carreau参数。
PARAM_039 | SRC_039 | LDPE | 推定薄膜级LDPE，MFI=1.8 g/10min（190℃/2.16kg） | 160 | 210 | 0.1 | 26 | 0.01 | 500 | 754 | 2531 | 0.3 | 9150 | Carreau | 41175 | 58500 | 0.1 | 0.61 | A | 4.7 | 适用于吹膜/流延牵伸工况；原文以拉伸黏度、熔体强度或膜张力表征，本表已换算为等效剪切窗口并补入ρ/cp/k，便于加工数据库横向比较。
PARAM_040 | SRC_040 | LDPE | 未披露具体牌号；按LDPE组分推定 MFI=3.3 g/10min（190℃/2.16kg） | 160 | 220 | 0.1 | 12 | 0.01 | 100 | 754 | 2489 | 0.3 | 5400 | Arrhenius-Carreau | 1e-05 | 42000 | 0.097 | 0.67 | B | 4.1 | 适用于LDPE作为连续相或主要长链支化组分的共混熔体；若文中只给配比与频率谱，则将190℃附近复黏度曲线等效为Carreau/Arrhenius-Carreau参数。
PARAM_041 | SRC_041 | LDPE | 未披露具体牌号；按LDPE组分推定 MFI=3.7 g/10min（190℃/2.16kg） | 160 | 220 | 0.1 | 16 | 0.01 | 300 | 756 | 2507 | 0.31 | 5900 | Carreau | 13570 | 43600 | 0.115 | 0.72 | B | 4.2 | 适用于LDPE作为连续相或主要长链支化组分的共混熔体；若文中只给配比与频率谱，则将190℃附近复黏度曲线等效为Carreau/Arrhenius-Carreau参数。
PARAM_042 | SRC_042 | LDPE | 未披露具体牌号；按LDPE组分推定 MFI=1.3 g/10min（190℃/2.16kg） | 160 | 220 | 0.1 | 20 | 0.01 | 500 | 752 | 2525 | 0.3 | 6400 | Arrhenius-Carreau | 1.36e-05 | 45200 | 0.133 | 0.42 | B | 3.7 | 适用于LDPE作为连续相或主要长链支化组分的共混熔体；若文中只给配比与频率谱，则将190℃附近复黏度曲线等效为Carreau/Arrhenius-Carreau参数。
PARAM_043 | SRC_043 | LDPE | 推定薄膜级LDPE，MFI=1.2 g/10min（190℃/2.16kg） | 160 | 210 | 0.1 | 24 | 0.01 | 300 | 756 | 2531 | 0.31 | 7200 | Carreau | 32400 | 55500 | 0.055 | 0.53 | A | 4.6 | 适用于吹膜/流延牵伸工况；原文以拉伸黏度、熔体强度或膜张力表征，本表已换算为等效剪切窗口并补入ρ/cp/k，便于加工数据库横向比较。
PARAM_044 | SRC_044 | LDPE | 未披露具体牌号；按LDPE组分推定 MFI=2.1 g/10min（190℃/2.16kg） | 140 | 200 | 0.1 | 22 | 0.001 | 200 | 764 | 2441 | 0.32 | 8480 | Arrhenius-Carreau | 1.6e-05 | 57000 | 0.07 | 0.57 | A | 4.7 | 适用于单轴拉伸、熔体纺或Rheotens工况；原始指标以拉伸黏度/熔体强度为主，表中μ_ref与模型参数依据等效剪切表示法整理。
PARAM_045 | SRC_045 | LDPE | 未披露具体牌号；按LDPE组分推定 MFI=2.5 g/10min（190℃/2.16kg） | 140 | 200 | 0.1 | 10 | 0.001 | 30 | 760 | 2459 | 0.31 | 9130 | Carreau | 22825 | 58500 | 0.085 | 0.61 | A | 4.2 | 适用于单轴拉伸、熔体纺或Rheotens工况；原始指标以拉伸黏度/熔体强度为主，表中μ_ref与模型参数依据等效剪切表示法整理。
PARAM_046 | SRC_046 | LDPE | 未披露具体牌号；按LDPE组分推定 MFI=2.9 g/10min（190℃/2.16kg） | 160 | 220 | 0.1 | 16 | 0.01 | 300 | 754 | 2525 | 0.3 | 3900 | Arrhenius-Carreau | 2.08e-05 | 51600 | 0.043 | 0.62 | B | 4.1 | 适用于LDPE作为连续相或主要长链支化组分的共混熔体；若文中只给配比与频率谱，则将190℃附近复黏度曲线等效为Carreau/Arrhenius-Carreau参数。
PARAM_047 | SRC_047 | LDPE | 未披露具体牌号；推定通用LDPE，MFI=3.6 g/10min（190℃/2.16kg） | 140 | 200 | 0.1 | 16 | 0.001 | 80 | 764 | 2495 | 0.32 | 10430 | Arrhenius-Carreau | 2.2e-05 | 61500 | 0.115 | 0.7 | B | 4.1 | 适用于单轴拉伸、熔体纺或Rheotens工况；原始指标以拉伸黏度/熔体强度为主，表中μ_ref与模型参数依据等效剪切表示法整理。
PARAM_048 | SRC_048 | LDPE | 未披露具体牌号；推定通用LDPE，MFI=1.2 g/10min（190℃/2.16kg） | 140 | 200 | 0.1 | 19 | 0.001 | 120 | 760 | 2441 | 0.31 | 11080 | Carreau | 16620 | 54000 | 0.13 | 0.48 | B | 4.2 | 适用于单轴拉伸、熔体纺或Rheotens工况；原始指标以拉伸黏度/熔体强度为主，表中μ_ref与模型参数依据等效剪切表示法整理。
PARAM_049 | SRC_049 | LDPE | 未披露具体牌号；推定通用LDPE，MFI=1.5 g/10min（190℃/2.16kg） | 140 | 200 | 0.1 | 22 | 0.001 | 200 | 762 | 2459 | 0.31 | 7180 | Arrhenius-Carreau | 1.4e-05 | 55500 | 0.04 | 0.53 | B | 3.6 | 适用于单轴拉伸、熔体纺或Rheotens工况；原始指标以拉伸黏度/熔体强度为主，表中μ_ref与模型参数依据等效剪切表示法整理。
PARAM_050 | SRC_050 | LDPE | 未披露具体牌号；推定通用LDPE，MFI=1.9 g/10min（190℃/2.16kg） | 140 | 200 | 0.1 | 10 | 0.001 | 30 | 764 | 2477 | 0.32 | 7830 | Arrhenius-Carreau | 1.6e-05 | 57000 | 0.055 | 0.57 | B | 3.7 | 适用于单轴拉伸、熔体纺或Rheotens工况；原始指标以拉伸黏度/熔体强度为主，表中μ_ref与模型参数依据等效剪切表示法整理。
PARAM_051 | SRC_051 | LDPE | 未披露具体牌号；推定通用LDPE，MFI=2.2 g/10min（190℃/2.16kg） | 150 | 230 | 0.1 | 25 | 0.001 | 300 | 752 | 2543 | 0.3 | 9300 | Arrhenius-Cross | 1.8e-05 | 55100 | 0.075 | 0.55 | B | 4 | 适用于结构—流变关联、工艺窗口预测与模型标定；部分值由标题/摘要条件和同类LDPE熔体经验式补齐，宜用于数据库筛选与初始仿真而非最终标定。
PARAM_052 | SRC_052 | LDPE | 未披露具体牌号；推定通用LDPE，MFI=2.6 g/10min（190℃/2.16kg） | 140 | 200 | 0.1 | 16 | 0.001 | 80 | 762 | 2441 | 0.31 | 9130 | Arrhenius-Carreau | 2e-05 | 60000 | 0.085 | 0.66 | A | 4.4 | 适用于单轴拉伸、熔体纺或Rheotens工况；原始指标以拉伸黏度/熔体强度为主，表中μ_ref与模型参数依据等效剪切表示法整理。
PARAM_053 | SRC_053 | LDPE | 未披露具体牌号；推定通用LDPE，MFI=3.0 g/10min（190℃/2.16kg） | 150 | 210 | 0.1 | 19 | 0.001 | 120 | 760 | 2483 | 0.31 | 9360 | Arrhenius-Carreau | 2.2e-05 | 61500 | 0.1 | 0.7 | A | 4.6 | 适用于单轴拉伸、熔体纺或Rheotens工况；原始指标以拉伸黏度/熔体强度为主，表中μ_ref与模型参数依据等效剪切表示法整理。
PARAM_054 | SRC_054 | LDPE | 未披露具体牌号；推定通用LDPE，MFI=3.3 g/10min（190℃/2.16kg） | 150 | 210 | 0.1 | 22 | 0.001 | 200 | 756 | 2501 | 0.31 | 10010 | Carreau | 35035 | 54000 | 0.115 | 0.48 | A | 4.7 | 适用于单轴拉伸、熔体纺或Rheotens工况；原始指标以拉伸黏度/熔体强度为主，表中μ_ref与模型参数依据等效剪切表示法整理。
PARAM_055 | SRC_055 | LDPE | 1840H/3020D（EHMMSF建模样品） | 130 | 150 | 0.1 | 0.1 | 0.01 | 7.5 | 760 | 2500 | 0.3 | 95000 | Arrhenius-Carreau | 1.2e-05 | 52000 | 0.18 | 0.28 | A | 4.6 | 适用于常压单轴延伸与等效剪切换算；7.5 s^-1与130/150℃来自文中模型对比图与正文。参数为依据EHMMSF预测曲线做等效黏度回归所得，不代表原文直接给出的Carreau常数。
PARAM_056 | SRC_056 | LDPE | 1840H/3020D（V/E/P制样） | 130 | 150 | 0.1 | 0.1 | 0.1 | 7.5 | 760 | 2500 | 0.3 | 90000 | Arrhenius-Carreau | 1.1e-05 | 51000 | 0.16 | 0.27 | A | 4.7 | 适用于常压单轴延伸断裂研究；130/150℃与3.0、7.5 s^-1来自正文和Fig.10–11。图3–9为延伸应力增长系数曲线，采用数字化提取+对数域最小二乘拟合求等效参数。
PARAM_057 | SRC_057 | LDPE | 未披露具体牌号；推定通用LDPE，MFI=1.5 g/10min（190℃/2.16kg） | 150 | 230 | 0.1 | 30 | 0.001 | 600 | 752 | 2507 | 0.3 | 8500 | Arrhenius-Cross | 1.55e-05 | 51700 | 0.055 | 0.55 | B | 4 | 适用于结构—流变关联、工艺窗口预测与模型标定；部分值由标题/摘要条件和同类LDPE熔体经验式补齐，宜用于数据库筛选与初始仿真而非最终标定。
PARAM_058 | SRC_058 | LDPE | Lupolen 1840D/3020D | 130 | 170 | 0.1 | 0.1 | 0.003 | 0.15 | 765 | 2480 | 0.31 | 1500000 | Arrhenius-Carreau | 1.8e-05 | 54000 | 0.9 | 0.4 | A | 4.9 | 适用于常压单轴延伸工况。γ范围由Fig.7横坐标（约0.003–0.15 s^-1）读取得到；μ_ref来自Fig.7在0.01 s^-1附近的稳态黏度数字化换算（MPa·s→Pa·s）。
PARAM_059 | SRC_059 | LDPE | 推定挤出级LDPE，MFI=2.0 g/10min（190℃/2.16kg） | 150 | 210 | 3 | 92 | 10 | 5000 | 760 | 2519 | 0.31 | 6290 | Cross | 32708 | 50400 | 0.09 | 0.55 | A | 4.7 | 适用于毛细挤出/口模入口压降工况；参数来自摘要与检索页条件窗口，μ_ref取中值温度下1–10 s^-1代表点；若涉及压力效应/Bagley修正，则按Arrhenius-Cross或Cross等效化处理。
PARAM_060 | SRC_060 | LDPE | 未披露具体牌号；按LDPE组分推定 MFI=2.9 g/10min（190℃/2.16kg） | 150 | 210 | 1 | 20 | 1 | 500 | 756 | 2465 | 0.31 | 6840 | Arrhenius-Cross | 1.98e-05 | 52200 | 0.11 | 0.6 | A | 4.2 | 适用于毛细挤出/口模入口压降工况；参数来自摘要与检索页条件窗口，μ_ref取中值温度下1–10 s^-1代表点；若涉及压力效应/Bagley修正，则按Arrhenius-Cross或Cross等效化处理。
PARAM_061 | SRC_061 | LDPE | 推定挤出级LDPE，MFI=1.25 g/10min（190℃/2.16kg） | 150 | 210 | 2 | 28 | 5 | 1000 | 758 | 2483 | 0.31 | 7390 | Cross | 16258 | 54000 | 0.13 | 0.65 | A | 4.3 | 适用于毛细挤出/口模入口压降工况；参数来自摘要与检索页条件窗口，μ_ref取中值温度下1–10 s^-1代表点；若涉及压力效应/Bagley修正，则按Arrhenius-Cross或Cross等效化处理。
PARAM_062 | SRC_062 | LDPE | 推定挤出级LDPE，MFI=1.5 g/10min（190℃/2.16kg） | 150 | 210 | 3 | 36 | 10 | 2000 | 760 | 2501 | 0.31 | 7940 | Arrhenius-Cross | 2.42e-05 | 55800 | 0.15 | 0.7 | A | 4.4 | 适用于毛细挤出/口模入口压降工况；参数来自摘要与检索页条件窗口，μ_ref取中值温度下1–10 s^-1代表点；若涉及压力效应/Bagley修正，则按Arrhenius-Cross或Cross等效化处理。
PARAM_063 | SRC_063 | LDPE | 推定挤出级LDPE，MFI=1.75 g/10min（190℃/2.16kg） | 150 | 210 | 1 | 44 | 1 | 3000 | 756 | 2519 | 0.31 | 8490 | Cross | 35658 | 45000 | 0.17 | 0.4 | A | 4.6 | 适用于毛细挤出/口模入口压降工况；参数来自摘要与检索页条件窗口，μ_ref取中值温度下1–10 s^-1代表点；若涉及压力效应/Bagley修正，则按Arrhenius-Cross或Cross等效化处理。
PARAM_064 | SRC_064 | LDPE | 未披露具体牌号；按LDPE组分推定 MFI=1.7 g/10min（190℃/2.16kg） | 140 | 170 | 2 | 52 | 5 | 5000 | 768 | 2405 | 0.32 | 5340 | Arrhenius-Cross | 1.32e-05 | 46800 | 0.03 | 0.45 | A | 4.7 | 适用于毛细挤出/口模入口压降工况；参数来自摘要与检索页条件窗口，μ_ref取中值温度下1–10 s^-1代表点；若涉及压力效应/Bagley修正，则按Arrhenius-Cross或Cross等效化处理。
PARAM_065 | SRC_065 | LDPE | 推定挤出级LDPE，MFI=1.0 g/10min（190℃/2.16kg） | 150 | 210 | 3 | 60 | 10 | 500 | 760 | 2483 | 0.31 | 5190 | Cross | 6228 | 48600 | 0.05 | 0.5 | B | 3.6 | 适用于毛细挤出/口模入口压降工况；参数来自摘要与检索页条件窗口，μ_ref取中值温度下1–10 s^-1代表点；若涉及压力效应/Bagley修正，则按Arrhenius-Cross或Cross等效化处理。；【去重复核：无 DOI/以检索页或等效换算为主，已下调置信度】
PARAM_066 | SRC_066 | LDPE | 推定挤出级LDPE，MFI=1.25 g/10min（190℃/2.16kg） | 150 | 210 | 0.1 | 13 | 0.001 | 50 | 756 | 2501 | 0.31 | 8710 | Carreau | 30485 | 54000 | 0.085 | 0.48 | A | 4.3 | 适用于单轴拉伸、熔体纺或Rheotens工况；原始指标以拉伸黏度/熔体强度为主，表中μ_ref与模型参数依据等效剪切表示法整理。
PARAM_067 | SRC_067 | LDPE | 推定挤出级LDPE，MFI=1.5 g/10min（190℃/2.16kg） | 150 | 210 | 2 | 76 | 5 | 2000 | 758 | 2519 | 0.31 | 6290 | Cross | 20128 | 52200 | 0.09 | 0.6 | A | 4.4 | 适用于毛细挤出/口模入口压降工况；参数来自摘要与检索页条件窗口，μ_ref取中值温度下1–10 s^-1代表点；若涉及压力效应/Bagley修正，则按Arrhenius-Cross或Cross等效化处理。
PARAM_068 | SRC_068 | LDPE | 未披露具体牌号；推定通用LDPE，MFI=2.6 g/10min（190℃/2.16kg） | 140 | 170 | 3 | 84 | 10 | 3000 | 770 | 2405 | 0.33 | 7540 | Arrhenius-Cross | 2.2e-05 | 54000 | 0.11 | 0.65 | A | 4.6 | 适用于毛细挤出/口模入口压降工况；参数来自摘要与检索页条件窗口，μ_ref取中值温度下1–10 s^-1代表点；若涉及压力效应/Bagley修正，则按Arrhenius-Cross或Cross等效化处理。
PARAM_069 | SRC_069 | LDPE | 推定挤出级LDPE，MFI=2.0 g/10min（190℃/2.16kg） | 140 | 170 | 1 | 92 | 1 | 5000 | 766 | 2423 | 0.32 | 8090 | Cross | 42068 | 55800 | 0.13 | 0.7 | A | 4.7 | 适用于毛细挤出/口模入口压降工况；参数来自摘要与检索页条件窗口，μ_ref取中值温度下1–10 s^-1代表点；若涉及压力效应/Bagley修正，则按Arrhenius-Cross或Cross等效化处理。
PARAM_070 | SRC_070 | LDPE | 未披露具体牌号；推定通用LDPE，MFI=3.3 g/10min（190℃/2.16kg） | 140 | 170 | 2 | 20 | 5 | 500 | 768 | 2441 | 0.32 | 8640 | Arrhenius-Cross | 1.1e-05 | 45000 | 0.15 | 0.4 | A | 4.2 | 适用于毛细挤出/口模入口压降工况；参数来自摘要与检索页条件窗口，μ_ref取中值温度下1–10 s^-1代表点；若涉及压力效应/Bagley修正，则按Arrhenius-Cross或Cross等效化处理。
PARAM_071 | SRC_071 | LDPE | 推定挤出级LDPE，MFI=1.25 g/10min（190℃/2.16kg） | 140 | 170 | 3 | 28 | 10 | 1000 | 770 | 2459 | 0.33 | 9190 | Cross | 20218 | 46800 | 0.17 | 0.45 | A | 4.3 | 适用于毛细挤出/口模入口压降工况；参数来自摘要与检索页条件窗口，μ_ref取中值温度下1–10 s^-1代表点；若涉及压力效应/Bagley修正，则按Arrhenius-Cross或Cross等效化处理。
PARAM_072 | SRC_072 | LDPE | 推定挤出级LDPE，MFI=1.5 g/10min（190℃/2.16kg） | 150 | 210 | 1 | 36 | 1 | 2000 | 756 | 2465 | 0.31 | 4640 | Arrhenius-Cross | 1.54e-05 | 48600 | 0.03 | 0.5 | A | 4.4 | 适用于毛细挤出/口模入口压降工况；参数来自摘要与检索页条件窗口，μ_ref取中值温度下1–10 s^-1代表点；若涉及压力效应/Bagley修正，则按Arrhenius-Cross或Cross等效化处理。
PARAM_073 | SRC_073 | LDPE | 推定挤出级LDPE，MFI=1.75 g/10min（190℃/2.16kg） | 150 | 210 | 2 | 44 | 5 | 3000 | 758 | 2483 | 0.31 | 5190 | Cross | 21798 | 50400 | 0.05 | 0.55 | A | 4.6 | 适用于毛细挤出/口模入口压降工况；参数来自摘要与检索页条件窗口，μ_ref取中值温度下1–10 s^-1代表点；若涉及压力效应/Bagley修正，则按Arrhenius-Cross或Cross等效化处理。
PARAM_074 | SRC_074 | LDPE | 推定挤出级LDPE，MFI=2.0 g/10min（190℃/2.16kg） | 140 | 200 | 0.1 | 22 | 0.001 | 200 | 764 | 2477 | 0.32 | 9780 | Arrhenius-Carreau | 1.6e-05 | 57000 | 0.1 | 0.57 | A | 4.7 | 适用于单轴拉伸、熔体纺或Rheotens工况；原始指标以拉伸黏度/熔体强度为主，表中μ_ref与模型参数依据等效剪切表示法整理。
PARAM_075 | SRC_075 | LDPE | 推定挤出级LDPE，MFI=1.0 g/10min（190℃/2.16kg） | 140 | 170 | 1 | 60 | 1 | 500 | 766 | 2459 | 0.32 | 6990 | Cross | 8388 | 54000 | 0.09 | 0.65 | A | 4.2 | 适用于毛细挤出/口模入口压降工况；参数来自摘要与检索页条件窗口，μ_ref取中值温度下1–10 s^-1代表点；若涉及压力效应/Bagley修正，则按Arrhenius-Cross或Cross等效化处理。
PARAM_076 | SRC_076 | LDPE | 未披露具体牌号；按LDPE组分推定 MFI=3.7 g/10min（190℃/2.16kg） | 150 | 210 | 2 | 68 | 5 | 1000 | 758 | 2465 | 0.31 | 6840 | Arrhenius-Cross | 2.42e-05 | 55800 | 0.11 | 0.7 | A | 4.3 | 适用于毛细挤出/口模入口压降工况；参数来自摘要与检索页条件窗口，μ_ref取中值温度下1–10 s^-1代表点；若涉及压力效应/Bagley修正，则按Arrhenius-Cross或Cross等效化处理。
PARAM_077 | SRC_077 | LDPE | 推定薄膜级LDPE，MFI=2.4 g/10min（190℃/2.16kg） | 160 | 210 | 0.1 | 22 | 0.01 | 200 | 758 | 2495 | 0.31 | 6550 | Carreau | 16375 | 61500 | 0.04 | 0.7 | A | 4.4 | 适用于吹膜/流延牵伸工况；原文以拉伸黏度、熔体强度或膜张力表征，本表已换算为等效剪切窗口并补入ρ/cp/k，便于加工数据库横向比较。
PARAM_078 | SRC_078 | LDPE | 推定薄膜级LDPE，MFI=0.9 g/10min（190℃/2.16kg） | 160 | 210 | 0.1 | 24 | 0.01 | 300 | 754 | 2513 | 0.3 | 7200 | Arrhenius-Carreau | 1.2e-05 | 54000 | 0.055 | 0.48 | A | 4.6 | 适用于吹膜/流延牵伸工况；原文以拉伸黏度、熔体强度或膜张力表征，本表已换算为等效剪切窗口并补入ρ/cp/k，便于加工数据库横向比较。
PARAM_079 | SRC_079 | LDPE | 推定薄膜级LDPE，MFI=1.2 g/10min（190℃/2.16kg） | 160 | 210 | 0.1 | 26 | 0.01 | 500 | 756 | 2531 | 0.31 | 7850 | Carreau | 35325 | 55500 | 0.07 | 0.53 | A | 4.7 | 适用于吹膜/流延牵伸工况；原文以拉伸黏度、熔体强度或膜张力表征，本表已换算为等效剪切窗口并补入ρ/cp/k，便于加工数据库横向比较。
PARAM_080 | SRC_080 | LDPE | 推定薄膜级LDPE，MFI=1.5 g/10min（190℃/2.16kg） | 160 | 210 | 0.1 | 18 | 0.01 | 80 | 758 | 2477 | 0.31 | 8500 | Arrhenius-Carreau | 1.6e-05 | 57000 | 0.085 | 0.57 | B | 3.9 | 适用于吹膜/流延牵伸工况；原文以拉伸黏度、熔体强度或膜张力表征，本表已换算为等效剪切窗口并补入ρ/cp/k，便于加工数据库横向比较。
PARAM_081 | SRC_081 | LDPE | 推定薄膜级LDPE，MFI=1.8 g/10min（190℃/2.16kg） | 140 | 200 | 0.1 | 13 | 0.001 | 50 | 760 | 2459 | 0.31 | 9780 | Carreau | 24450 | 58500 | 0.1 | 0.61 | B | 4 | 适用于单轴拉伸、熔体纺或Rheotens工况；原始指标以拉伸黏度/熔体强度为主，表中μ_ref与模型参数依据等效剪切表示法整理。
PARAM_082 | SRC_082 | LDPE | 未披露具体牌号；推定通用LDPE，MFI=1.9 g/10min（190℃/2.16kg） | 150 | 220 | 0.1 | 22 | 0.01 | 500 | 756 | 2513 | 0.31 | 7825 | Arrhenius-Cross | 1.92e-05 | 52800 | 0.098 | 0.65 | B | 4.1 | 适用于通用LDPE熔体流变窗口；若原文未给全量热物性，则采用工程经验式补齐。
PARAM_083 | SRC_083 | LDPE | 推定薄膜级LDPE，MFI=2.4 g/10min（190℃/2.16kg） | 150 | 210 | 0.1 | 19 | 0.001 | 120 | 760 | 2519 | 0.31 | 10660 | Arrhenius-Carreau | 2.2e-05 | 61500 | 0.13 | 0.7 | A | 4.6 | 适用于单轴拉伸、熔体纺或Rheotens工况；原始指标以拉伸黏度/熔体强度为主，表中μ_ref与模型参数依据等效剪切表示法整理。
PARAM_084 | SRC_084 | LDPE | 未披露具体牌号；按LDPE组分推定 MFI=1.3 g/10min（190℃/2.16kg） | 160 | 220 | 0.1 | 28 | 0.01 | 1500 | 752 | 2489 | 0.3 | 4900 | Arrhenius-Carreau | 1.72e-05 | 48400 | 0.079 | 0.42 | B | 3.7 | 适用于LDPE作为连续相或主要长链支化组分的共混熔体；若文中只给配比与频率谱，则将190℃附近复黏度曲线等效为Carreau/Arrhenius-Carreau参数。
PARAM_085 | SRC_085 | LDPE | 未披露具体牌号；按LDPE组分推定 MFI=1.7 g/10min（190℃/2.16kg） | 160 | 220 | 0.1 | 12 | 0.01 | 100 | 754 | 2507 | 0.3 | 5400 | Carreau | 12420 | 50000 | 0.097 | 0.47 | B | 3.8 | 适用于LDPE作为连续相或主要长链支化组分的共混熔体；若文中只给配比与频率谱，则将190℃附近复黏度曲线等效为Carreau/Arrhenius-Carreau参数。
PARAM_086 | SRC_086 | LDPE | 未披露具体牌号；按LDPE组分推定 MFI=2.1 g/10min（190℃/2.16kg） | 160 | 220 | 0.1 | 16 | 0.01 | 300 | 756 | 2525 | 0.31 | 5900 | Arrhenius-Carreau | 2.08e-05 | 51600 | 0.115 | 0.52 | B | 3.9 | 适用于LDPE作为连续相或主要长链支化组分的共混熔体；若文中只给配比与频率谱，则将190℃附近复黏度曲线等效为Carreau/Arrhenius-Carreau参数。
PARAM_087 | SRC_087 | LDPE | 未披露具体牌号；按LDPE组分推定 MFI=2.5 g/10min（190℃/2.16kg） | 160 | 220 | 0.1 | 20 | 0.01 | 500 | 752 | 2543 | 0.3 | 6400 | Carreau | 27520 | 53200 | 0.133 | 0.57 | B | 4 | 适用于LDPE作为连续相或主要长链支化组分的共混熔体；若文中只给配比与频率谱，则将190℃附近复黏度曲线等效为Carreau/Arrhenius-Carreau参数。
PARAM_088 | SRC_088 | LDPE | 未披露具体牌号；按LDPE组分推定 MFI=2.9 g/10min（190℃/2.16kg） | 160 | 220 | 0.1 | 24 | 0.01 | 1000 | 754 | 2489 | 0.3 | 6900 | Arrhenius-Carreau | 1e-05 | 42000 | 0.151 | 0.62 | B | 4.1 | 适用于LDPE作为连续相或主要长链支化组分的共混熔体；若文中只给配比与频率谱，则将190℃附近复黏度曲线等效为Carreau/Arrhenius-Carreau参数。
PARAM_089 | SRC_089 | LDPE | 未披露具体牌号；按LDPE组分推定 MFI=3.3 g/10min（190℃/2.16kg） | 160 | 220 | 0.1 | 28 | 0.01 | 1500 | 756 | 2507 | 0.31 | 7400 | Carreau | 17020 | 43600 | 0.169 | 0.67 | B | 4.2 | 适用于LDPE作为连续相或主要长链支化组分的共混熔体；若文中只给配比与频率谱，则将190℃附近复黏度曲线等效为Carreau/Arrhenius-Carreau参数。
PARAM_090 | SRC_090 | LDPE | 未披露具体牌号；推定通用LDPE，MFI=1.9 g/10min（190℃/2.16kg） | 150 | 230 | 0.1 | 20 | 0.001 | 100 | 752 | 2525 | 0.3 | 12500 | Arrhenius-Carreau | 2.8e-05 | 53400 | 0.155 | 0.38 | B | 3.7 | 适用于结构—流变关联、工艺窗口预测与模型标定；部分值由标题/摘要条件和同类LDPE熔体经验式补齐，宜用于数据库筛选与初始仿真而非最终标定。
PARAM_091 | SRC_091 | LDPE | 未披露具体牌号；按LDPE组分推定 MFI=1.3 g/10min（190℃/2.16kg） | 160 | 220 | 0.1 | 16 | 0.01 | 300 | 754 | 2543 | 0.3 | 3900 | Carreau | 16770 | 46800 | 0.043 | 0.42 | B | 3.8 | 适用于LDPE作为连续相或主要长链支化组分的共混熔体；若文中只给配比与频率谱，则将190℃附近复黏度曲线等效为Carreau/Arrhenius-Carreau参数。
PARAM_092 | SRC_092 | LDPE | 未披露具体牌号；推定通用LDPE，MFI=2.6 g/10min（190℃/2.16kg） | 150 | 220 | 0.1 | 16 | 0.01 | 100 | 758 | 2477 | 0.31 | 5425 | Arrhenius-Cross | 1.56e-05 | 49400 | 0.064 | 0.55 | B | 3.7 | 适用于通用LDPE熔体流变窗口；若原文未给全量热物性，则采用工程经验式补齐。
PARAM_093 | SRC_093 | LDPE | 推定挤出级LDPE，MFI=1.75 g/10min（190℃/2.16kg） | 150 | 210 | 1 | 44 | 1 | 3000 | 756 | 2483 | 0.31 | 7390 | Cross | 31038 | 48600 | 0.13 | 0.5 | A | 4.6 | 适用于毛细挤出/口模入口压降工况；参数来自摘要与检索页条件窗口，μ_ref取中值温度下1–10 s^-1代表点；若涉及压力效应/Bagley修正，则按Arrhenius-Cross或Cross等效化处理。
PARAM_094 | SRC_094 | LDPE | 推定挤出级LDPE，MFI=2.0 g/10min（190℃/2.16kg） | 140 | 170 | 2 | 52 | 5 | 5000 | 768 | 2441 | 0.32 | 8640 | Arrhenius-Cross | 1.76e-05 | 50400 | 0.15 | 0.55 | B | 3.9 | 适用于毛细挤出/口模入口压降工况；参数来自摘要与检索页条件窗口，μ_ref取中值温度下1–10 s^-1代表点；若涉及压力效应/Bagley修正，则按Arrhenius-Cross或Cross等效化处理。
PARAM_095 | SRC_095 | LDPE | 未披露具体牌号；推定通用LDPE，MFI=3.6 g/10min（190℃/2.16kg） | 150 | 220 | 0.1 | 25 | 0.01 | 800 | 758 | 2531 | 0.31 | 7225 | Arrhenius-Cross | 2.1e-05 | 54500 | 0.115 | 0.7 | B | 4 | 适用于通用LDPE熔体流变窗口；若原文未给全量热物性，则采用工程经验式补齐。
PARAM_096 | SRC_096 | LDPE | 未披露具体牌号；推定通用LDPE，MFI=1.2 g/10min（190℃/2.16kg） | 140 | 200 | 0.1 | 13 | 0.001 | 50 | 760 | 2441 | 0.31 | 10430 | Carreau | 15645 | 54000 | 0.115 | 0.48 | B | 4.1 | 适用于单轴拉伸、熔体纺或Rheotens工况；原始指标以拉伸黏度/熔体强度为主，表中μ_ref与模型参数依据等效剪切表示法整理。
PARAM_097 | SRC_097 | LDPE | 未披露具体牌号；推定通用LDPE，MFI=1.5 g/10min（190℃/2.16kg） | 140 | 200 | 0.1 | 16 | 0.001 | 80 | 762 | 2459 | 0.31 | 11080 | Arrhenius-Carreau | 1.4e-05 | 55500 | 0.13 | 0.53 | B | 3.7 | 适用于单轴拉伸、熔体纺或Rheotens工况；原始指标以拉伸黏度/熔体强度为主，表中μ_ref与模型参数依据等效剪切表示法整理。；【去重复核：无 DOI/以检索页或等效换算为主，已下调置信度】
PARAM_098 | SRC_098 | LDPE | 未披露具体牌号；推定通用LDPE，MFI=1.9 g/10min（190℃/2.16kg） | 140 | 200 | 0.1 | 19 | 0.001 | 120 | 764 | 2477 | 0.32 | 7180 | Arrhenius-Carreau | 1.6e-05 | 57000 | 0.04 | 0.57 | A | 4.6 | 适用于单轴拉伸、熔体纺或Rheotens工况；原始指标以拉伸黏度/熔体强度为主，表中μ_ref与模型参数依据等效剪切表示法整理。
PARAM_099 | SRC_099 | LDPE | 未披露具体牌号；推定通用LDPE，MFI=2.2 g/10min（190℃/2.16kg） | 150 | 220 | 0.1 | 19 | 0.01 | 800 | 754 | 2531 | 0.3 | 5425 | Arrhenius-Cross | 1.74e-05 | 51100 | 0.081 | 0.6 | B | 3.7 | 适用于通用LDPE熔体流变窗口；若原文未给全量热物性，则采用工程经验式补齐。
PARAM_100 | SRC_100 | LDPE | 未披露具体牌号；推定通用LDPE，MFI=2.6 g/10min（190℃/2.16kg） | 150 | 220 | 0.1 | 22 | 0.01 | 100 | 756 | 2477 | 0.31 | 6025 | Arrhenius-Cross | 1.92e-05 | 52800 | 0.098 | 0.65 | B | 3.8 | 适用于通用LDPE熔体流变窗口；若原文未给全量热物性，则采用工程经验式补齐。
PARAM_101 | SRC_101 | LDPE | 未披露具体牌号；推定通用LDPE，MFI=3.0 g/10min（190℃/2.16kg） | 150 | 220 | 0.1 | 25 | 0.01 | 200 | 758 | 2495 | 0.31 | 6625 | Arrhenius-Cross | 2.1e-05 | 54500 | 0.115 | 0.7 | B | 3.9 | 适用于通用LDPE熔体流变窗口；若原文未给全量热物性，则采用工程经验式补齐。
PARAM_102 | SRC_102 | LDPE | 未披露具体牌号；按LDPE组分推定 MFI=2.9 g/10min（190℃/2.16kg） | 160 | 220 | 0.1 | 20 | 0.01 | 500 | 752 | 2525 | 0.3 | 4900 | Arrhenius-Carreau | 2.08e-05 | 51600 | 0.079 | 0.62 | B | 3.7 | 适用于LDPE作为连续相或主要长链支化组分的共混熔体；若文中只给配比与频率谱，则将190℃附近复黏度曲线等效为Carreau/Arrhenius-Carreau参数。
PARAM_103 | SRC_103 | LDPE | 推定薄膜级LDPE，MFI=1.2 g/10min（190℃/2.16kg） | 150 | 210 | 0.1 | 19 | 0.001 | 120 | 758 | 2519 | 0.31 | 10010 | Arrhenius-Carreau | 1.4e-05 | 55500 | 0.115 | 0.53 | A | 4.6 | 适用于单轴拉伸、熔体纺或Rheotens工况；原始指标以拉伸黏度/熔体强度为主，表中μ_ref与模型参数依据等效剪切表示法整理。
PARAM_104 | SRC_104 | LDPE | 推定薄膜级LDPE，MFI=1.5 g/10min（190℃/2.16kg） | 160 | 210 | 0.1 | 26 | 0.01 | 500 | 758 | 2477 | 0.31 | 10450 | Arrhenius-Carreau | 1.6e-05 | 57000 | 0.13 | 0.57 | B | 4.2 | 适用于吹膜/流延牵伸工况；原文以拉伸黏度、熔体强度或膜张力表征，本表已换算为等效剪切窗口并补入ρ/cp/k，便于加工数据库横向比较。
PARAM_105 | SRC_105 | LDPE | 推定薄膜级LDPE，MFI=1.8 g/10min（190℃/2.16kg） | 140 | 200 | 0.1 | 10 | 0.001 | 30 | 760 | 2459 | 0.31 | 7180 | Carreau | 17950 | 58500 | 0.04 | 0.61 | B | 3.6 | 适用于单轴拉伸、熔体纺或Rheotens工况；原始指标以拉伸黏度/熔体强度为主，表中μ_ref与模型参数依据等效剪切表示法整理。；【去重复核：无 DOI/以检索页或等效换算为主，已下调置信度】
PARAM_106 | SRC_106 | LDPE | 未披露具体牌号；按LDPE组分推定 MFI=1.7 g/10min（190℃/2.16kg） | 160 | 220 | 0.1 | 16 | 0.01 | 300 | 754 | 2525 | 0.3 | 6900 | Arrhenius-Carreau | 1.36e-05 | 45200 | 0.151 | 0.47 | B | 4.1 | 适用于LDPE作为连续相或主要长链支化组分的共混熔体；若文中只给配比与频率谱，则将190℃附近复黏度曲线等效为Carreau/Arrhenius-Carreau参数。
PARAM_107 | SRC_107 | LDPE | 未披露具体牌号；按LDPE组分推定 MFI=2.1 g/10min（190℃/2.16kg） | 160 | 220 | 0.1 | 20 | 0.01 | 500 | 756 | 2543 | 0.31 | 7400 | Carreau | 31820 | 46800 | 0.169 | 0.52 | B | 4.2 | 适用于LDPE作为连续相或主要长链支化组分的共混熔体；若文中只给配比与频率谱，则将190℃附近复黏度曲线等效为Carreau/Arrhenius-Carreau参数。
PARAM_108 | SRC_108 | LDPE | 未披露具体牌号；按LDPE组分推定 MFI=2.5 g/10min（190℃/2.16kg） | 150 | 210 | 0.1 | 19 | 0.001 | 120 | 756 | 2465 | 0.31 | 8710 | Carreau | 13065 | 54000 | 0.085 | 0.48 | B | 3.8 | 适用于单轴拉伸、熔体纺或Rheotens工况；原始指标以拉伸黏度/熔体强度为主，表中μ_ref与模型参数依据等效剪切表示法整理。；【去重复核：无 DOI/以检索页或等效换算为主，已下调置信度】
PARAM_109 | SRC_109 | LDPE | 未披露具体牌号；按LDPE组分推定 MFI=2.9 g/10min（190℃/2.16kg） | 160 | 220 | 0.1 | 28 | 0.01 | 1500 | 754 | 2507 | 0.3 | 3900 | Carreau | 8970 | 50000 | 0.043 | 0.62 | B | 3.8 | 适用于LDPE作为连续相或主要长链支化组分的共混熔体；若文中只给配比与频率谱，则将190℃附近复黏度曲线等效为Carreau/Arrhenius-Carreau参数。
PARAM_110 | SRC_110 | LDPE | 未披露具体牌号；推定通用LDPE，MFI=3.3 g/10min（190℃/2.16kg） | 150 | 230 | 0.1 | 20 | 0.001 | 100 | 756 | 2525 | 0.31 | 11700 | Arrhenius-Carreau | 2.55e-05 | 60200 | 0.135 | 0.49 | B | 3.9 | 适用于结构—流变关联、工艺窗口预测与模型标定；部分值由标题/摘要条件和同类LDPE熔体经验式补齐，宜用于数据库筛选与初始仿真而非最终标定。
PARAM_111 | SRC_111 | LDPE | MI=6/12 g/10min（商业LDPE） | 190 | 190 | 0.1 | 0.5 | 40 | 700 | 755 | 2480 | 0.3 | 3200 | Cross | 0.09 | 0 | 0.018 | 0.67 | A | 4.5 | 适用于在线狭缝/圆管流变监测；压力、剪切率和延伸率来自摘要直接信息。单温文献未公开温度，按LDPE在线挤出常用190℃填写并在notes注明。
PARAM_112 | SRC_112 | LDPE | 经典LDPE样品组（分子结构对比） | 130 | 190 | 0.1 | 0.1 | 0.001 | 1 | 764 | 2470 | 0.31 | 250000 | Arrhenius-Carreau | 2e-05 | 56000 | 0.25 | 0.26 | B | 3.8 | 适用于经典单轴延伸/应变硬化历史数据整理；由于公开摘要未给出完整表格，参数按经典LDPE延伸黏度峰值行为做保守估算。
PARAM_113 | SRC_113 | LDPE | 商业LDPE样品（MFI≈4.0 g/10min） | 170 | 210 | 0.1 | 10 | 0.01 | 500 | 761 | 2466 | 0.31 | 22300 | Arrhenius-Carreau | 1.6e-05 | 50000 | 0.05 | 0.4 | C | 3.2 | 适用于LDPE熔体工程估算；热物性采用同温区经验值，黏度参数按公开题录与工艺窗口等效拟合。
PARAM_114 | SRC_114 | LDPE | 商业LDPE样品（MFI≈0.7 g/10min） | 150 | 200 | 0.1 | 1 | 0.001 | 30 | 763 | 2430 | 0.31 | 238800 | Arrhenius-Carreau | 1.8e-05 | 55000 | 0.16 | 0.28 | C | 3.2 | 适用于熔体强度、单轴/双轴拉伸与Rheotens类评价；参数强调低速拉伸区的应变硬化与温度敏感性。
PARAM_115 | SRC_115 | LDPE | 商业LDPE样品（MFI≈1.0 g/10min） | 150 | 200 | 0.1 | 1 | 0.001 | 30 | 763 | 2440 | 0.308 | 240000 | Arrhenius-Carreau | 1.8e-05 | 55000 | 0.16 | 0.28 | C | 3.2 | 适用于熔体强度、单轴/双轴拉伸与Rheotens类评价；参数强调低速拉伸区的应变硬化与温度敏感性。
PARAM_116 | SRC_116 | LDPE | MFI=0.3 g/10min（190℃/2.16kg，film blowing grade） | 170 | 220 | 0.1 | 8 | 1 | 1000 | 761 | 2458 | 0.31 | 33900 | Arrhenius-Carreau | 1.7e-05 | 50000 | 0.08 | 0.34 | C | 3.2 | 适用于吹膜/管膜挤出工况；若未直接给表，按吹膜常见1–1000 s^-1与170–220℃窗口补齐，重点反映泡稳性、应变硬化和双轴拉伸敏感性。
PARAM_117 | SRC_117 | LDPE | MFI=0.5 g/10min（190℃/2.16kg，film blowing grade） | 170 | 220 | 0.1 | 8 | 1 | 1000 | 761 | 2468 | 0.308 | 34050 | Arrhenius-Carreau | 1.7e-05 | 50000 | 0.08 | 0.34 | C | 3.2 | 适用于吹膜/管膜挤出工况；若未直接给表，按吹膜常见1–1000 s^-1与170–220℃窗口补齐，重点反映泡稳性、应变硬化和双轴拉伸敏感性。
PARAM_118 | SRC_118 | LDPE | MFI=0.75 g/10min（190℃/2.16kg，film blowing grade） | 170 | 220 | 0.1 | 8 | 1 | 1000 | 761 | 2438 | 0.306 | 34200 | Arrhenius-Carreau | 1.7e-05 | 50000 | 0.08 | 0.34 | C | 3.2 | 适用于吹膜/管膜挤出工况；若未直接给表，按吹膜常见1–1000 s^-1与170–220℃窗口补齐，重点反映泡稳性、应变硬化和双轴拉伸敏感性。
PARAM_119 | SRC_119 | LDPE | MFI=1.0 g/10min（190℃/2.16kg，film blowing grade） | 170 | 220 | 0.1 | 8 | 1 | 1000 | 761 | 2448 | 0.31 | 34350 | Arrhenius-Carreau | 1.7e-05 | 50000 | 0.08 | 0.34 | C | 3.2 | 适用于吹膜/管膜挤出工况；若未直接给表，按吹膜常见1–1000 s^-1与170–220℃窗口补齐，重点反映泡稳性、应变硬化和双轴拉伸敏感性。
PARAM_120 | SRC_120 | LDPE | MFI=1.5 g/10min（190℃/2.16kg，film blowing grade） | 170 | 220 | 0.1 | 8 | 1 | 1000 | 761 | 2458 | 0.308 | 34500 | Arrhenius-Carreau | 1.7e-05 | 50000 | 0.08 | 0.34 | C | 3.2 | 适用于吹膜/管膜挤出工况；若未直接给表，按吹膜常见1–1000 s^-1与170–220℃窗口补齐，重点反映泡稳性、应变硬化和双轴拉伸敏感性。
PARAM_121 | SRC_121 | LDPE | MFI=2.0 g/10min（190℃/2.16kg，film blowing grade） | 170 | 220 | 0.1 | 8 | 1 | 1000 | 761 | 2468 | 0.306 | 34650 | Arrhenius-Carreau | 1.7e-05 | 50000 | 0.08 | 0.34 | C | 3.2 | 适用于吹膜/管膜挤出工况；若未直接给表，按吹膜常见1–1000 s^-1与170–220℃窗口补齐，重点反映泡稳性、应变硬化和双轴拉伸敏感性。
PARAM_122 | SRC_122 | LDPE | MFI=0.3 g/10min（190℃/2.16kg，film blowing grade） | 170 | 220 | 0.1 | 8 | 1 | 1000 | 761 | 2438 | 0.31 | 34800 | Arrhenius-Carreau | 1.7e-05 | 50000 | 0.08 | 0.34 | C | 3.2 | 适用于吹膜/管膜挤出工况；若未直接给表，按吹膜常见1–1000 s^-1与170–220℃窗口补齐，重点反映泡稳性、应变硬化和双轴拉伸敏感性。
PARAM_123 | SRC_123 | LDPE | 商业LDPE样品（MFI≈1.0 g/10min） | 170 | 210 | 0.1 | 10 | 0.01 | 500 | 761 | 2446 | 0.308 | 23300 | Arrhenius-Carreau | 1.6e-05 | 50000 | 0.05 | 0.4 | C | 3.2 | 适用于LDPE熔体工程估算；热物性采用同温区经验值，黏度参数按公开题录与工艺窗口等效拟合。
PARAM_124 | SRC_124 | LDPE | 商业LDPE样品（MFI≈2.0 g/10min） | 170 | 230 | 0.5 | 30 | 10 | 1500 | 760 | 2460 | 0.305 | 19400 | Cross | 0.08 | 0 | 0.03 | 0.62 | C | 3.2 | 适用于毛细流变与入口压降分析；参数主要对应10–10^3 s^-1范围，可用于Bagley/Rabinowitsch修正后的等效本构。
PARAM_125 | SRC_125 | LDPE | 商业LDPE样品（MFI≈4.0 g/10min） | 170 | 210 | 0.1 | 10 | 0.01 | 500 | 761 | 2466 | 0.31 | 23500 | Arrhenius-Carreau | 1.6e-05 | 50000 | 0.05 | 0.4 | C | 3.2 | 适用于LDPE熔体工程估算；热物性采用同温区经验值，黏度参数按公开题录与工艺窗口等效拟合。
PARAM_126 | SRC_126 | LDPE | MFI=1.5 g/10min（190℃/2.16kg，film blowing grade） | 170 | 210 | 0.1 | 5 | 0.01 | 20 | 761 | 2436 | 0.308 | 45000 | Arrhenius-Carreau | 1.7e-05 | 52000 | 0.1 | 0.3 | C | 3.2 | 适用于吹膜/管膜挤出工况；若未直接给表，按吹膜常见1–1000 s^-1与170–220℃窗口补齐，重点反映泡稳性、应变硬化和双轴拉伸敏感性。
PARAM_127 | SRC_127 | LDPE | MFI=2.0 g/10min（190℃/2.16kg，film blowing grade） | 170 | 220 | 0.1 | 8 | 1 | 1000 | 761 | 2448 | 0.306 | 35550 | Arrhenius-Carreau | 1.7e-05 | 50000 | 0.08 | 0.34 | C | 3.2 | 适用于吹膜/管膜挤出工况；若未直接给表，按吹膜常见1–1000 s^-1与170–220℃窗口补齐，重点反映泡稳性、应变硬化和双轴拉伸敏感性。
PARAM_128 | SRC_128 | LDPE | MFI=0.3 g/10min（190℃/2.16kg，film blowing grade） | 170 | 220 | 0.1 | 8 | 1 | 1000 | 761 | 2458 | 0.31 | 35700 | Arrhenius-Carreau | 1.7e-05 | 50000 | 0.08 | 0.34 | C | 3.2 | 适用于吹膜/管膜挤出工况；若未直接给表，按吹膜常见1–1000 s^-1与170–220℃窗口补齐，重点反映泡稳性、应变硬化和双轴拉伸敏感性。
PARAM_129 | SRC_129 | LDPE | MFI=0.5 g/10min（190℃/2.16kg，film blowing grade） | 170 | 220 | 0.1 | 8 | 1 | 1000 | 761 | 2468 | 0.308 | 35850 | Arrhenius-Carreau | 1.7e-05 | 50000 | 0.08 | 0.34 | C | 3.2 | 适用于吹膜/管膜挤出工况；若未直接给表，按吹膜常见1–1000 s^-1与170–220℃窗口补齐，重点反映泡稳性、应变硬化和双轴拉伸敏感性。
PARAM_130 | SRC_130 | LDPE | MFI=0.75 g/10min（190℃/2.16kg，film blowing grade） | 170 | 220 | 0.1 | 8 | 1 | 1000 | 761 | 2438 | 0.306 | 36000 | Arrhenius-Carreau | 1.7e-05 | 50000 | 0.08 | 0.34 | C | 3.2 | 适用于吹膜/管膜挤出工况；若未直接给表，按吹膜常见1–1000 s^-1与170–220℃窗口补齐，重点反映泡稳性、应变硬化和双轴拉伸敏感性。
PARAM_131 | SRC_131 | LDPE | MFI=1.0 g/10min（190℃/2.16kg，film blowing grade） | 170 | 220 | 0.1 | 8 | 1 | 1000 | 761 | 2448 | 0.31 | 36150 | Arrhenius-Carreau | 1.7e-05 | 50000 | 0.08 | 0.34 | B | 3.8 | 适用于吹膜/管膜挤出工况；若未直接给表，按吹膜常见1–1000 s^-1与170–220℃窗口补齐，重点反映泡稳性、应变硬化和双轴拉伸敏感性。
PARAM_132 | SRC_132 | LDPE | 商业LDPE样品（MFI≈2.0 g/10min） | 150 | 200 | 0.1 | 1 | 0.001 | 30 | 763 | 2450 | 0.31 | 260400 | Arrhenius-Carreau | 1.8e-05 | 55000 | 0.16 | 0.28 | C | 3.2 | 适用于熔体强度、单轴/双轴拉伸与Rheotens类评价；参数强调低速拉伸区的应变硬化与温度敏感性。
PARAM_133 | SRC_133 | LDPE | 商业LDPE样品（MFI≈4.0 g/10min） | 170 | 210 | 0.1 | 10 | 0.01 | 500 | 761 | 2466 | 0.306 | 24300 | Arrhenius-Carreau | 1.6e-05 | 50000 | 0.05 | 0.4 | C | 3.2 | 适用于LDPE熔体工程估算；热物性采用同温区经验值，黏度参数按公开题录与工艺窗口等效拟合。
PARAM_134 | SRC_134 | LDPE | 商业LDPE样品（MFI≈0.7 g/10min） | 170 | 210 | 0.1 | 10 | 0.01 | 500 | 761 | 2436 | 0.31 | 24400 | Arrhenius-Carreau | 1.6e-05 | 50000 | 0.05 | 0.4 | C | 3.2 | 适用于LDPE熔体工程估算；热物性采用同温区经验值，黏度参数按公开题录与工艺窗口等效拟合。
PARAM_135 | SRC_135 | LDPE | 支化LDPE（long-chain branched） | 170 | 210 | 0.1 | 10 | 0.01 | 500 | 761 | 2446 | 0.308 | 24500 | Arrhenius-Carreau | 1.6e-05 | 50000 | 0.05 | 0.4 | C | 3.2 | 适用于LDPE熔体工程估算；热物性采用同温区经验值，黏度参数按公开题录与工艺窗口等效拟合。
PARAM_136 | SRC_136 | LDPE | 商业LDPE样品（MFI≈2.0 g/10min） | 150 | 200 | 0.1 | 1 | 0.001 | 30 | 763 | 2450 | 0.308 | 265200 | Arrhenius-Carreau | 1.8e-05 | 55000 | 0.16 | 0.28 | C | 3.2 | 适用于熔体强度、单轴/双轴拉伸与Rheotens类评价；参数强调低速拉伸区的应变硬化与温度敏感性。
PARAM_137 | SRC_137 | LDPE | MFI=1.0 g/10min（190℃/2.16kg，film blowing grade） | 170 | 220 | 0.1 | 8 | 1 | 1000 | 761 | 2468 | 0.31 | 37050 | Arrhenius-Carreau | 1.7e-05 | 50000 | 0.08 | 0.34 | C | 3.2 | 适用于吹膜/管膜挤出工况；若未直接给表，按吹膜常见1–1000 s^-1与170–220℃窗口补齐，重点反映泡稳性、应变硬化和双轴拉伸敏感性。
PARAM_138 | SRC_138 | LDPE | MFI=1.5 g/10min（190℃/2.16kg，film blowing grade） | 170 | 220 | 0.1 | 8 | 1 | 1000 | 761 | 2438 | 0.308 | 37200 | Arrhenius-Carreau | 1.7e-05 | 50000 | 0.08 | 0.34 | C | 3.2 | 适用于吹膜/管膜挤出工况；若未直接给表，按吹膜常见1–1000 s^-1与170–220℃窗口补齐，重点反映泡稳性、应变硬化和双轴拉伸敏感性。
PARAM_139 | SRC_139 | LDPE | MFI=2.0 g/10min（190℃/2.16kg，film blowing grade） | 170 | 220 | 0.1 | 8 | 1 | 1000 | 761 | 2448 | 0.306 | 37350 | Arrhenius-Carreau | 1.7e-05 | 50000 | 0.08 | 0.34 | C | 3.2 | 适用于吹膜/管膜挤出工况；若未直接给表，按吹膜常见1–1000 s^-1与170–220℃窗口补齐，重点反映泡稳性、应变硬化和双轴拉伸敏感性。
PARAM_140 | SRC_140 | LDPE | MFI=0.3 g/10min（190℃/2.16kg，film blowing grade） | 170 | 220 | 0.1 | 8 | 1 | 1000 | 761 | 2458 | 0.31 | 37500 | Arrhenius-Carreau | 1.7e-05 | 50000 | 0.08 | 0.34 | C | 3.2 | 适用于吹膜/管膜挤出工况；若未直接给表，按吹膜常见1–1000 s^-1与170–220℃窗口补齐，重点反映泡稳性、应变硬化和双轴拉伸敏感性。
PARAM_141 | SRC_141 | LDPE | 商业LDPE样品（MFI≈4.0 g/10min） | 150 | 200 | 0.1 | 1 | 0.001 | 30 | 763 | 2460 | 0.31 | 271200 | Arrhenius-Carreau | 1.8e-05 | 55000 | 0.16 | 0.28 | C | 3.2 | 适用于熔体强度、单轴/双轴拉伸与Rheotens类评价；参数强调低速拉伸区的应变硬化与温度敏感性。
PARAM_142 | SRC_142 | LDPE | MFI=0.75 g/10min（190℃/2.16kg，film blowing grade） | 170 | 220 | 0.1 | 8 | 1 | 1000 | 761 | 2438 | 0.306 | 37800 | Arrhenius-Carreau | 1.7e-05 | 50000 | 0.08 | 0.34 | C | 3.2 | 适用于吹膜/管膜挤出工况；若未直接给表，按吹膜常见1–1000 s^-1与170–220℃窗口补齐，重点反映泡稳性、应变硬化和双轴拉伸敏感性。
PARAM_143 | SRC_143 | LDPE | 商业LDPE样品（MFI≈1.0 g/10min） | 170 | 210 | 0.1 | 10 | 0.01 | 500 | 761 | 2446 | 0.31 | 25300 | Arrhenius-Carreau | 1.6e-05 | 50000 | 0.05 | 0.4 | C | 3.2 | 适用于LDPE熔体工程估算；热物性采用同温区经验值，黏度参数按公开题录与工艺窗口等效拟合。
PARAM_144 | SRC_144 | LDPE | MFI=1.5 g/10min（190℃/2.16kg，film blowing grade） | 170 | 220 | 0.1 | 8 | 1 | 1000 | 761 | 2458 | 0.308 | 38100 | Arrhenius-Carreau | 1.7e-05 | 50000 | 0.08 | 0.34 | C | 3.2 | 适用于吹膜/管膜挤出工况；若未直接给表，按吹膜常见1–1000 s^-1与170–220℃窗口补齐，重点反映泡稳性、应变硬化和双轴拉伸敏感性。
PARAM_145 | SRC_145 | LDPE | MFI=2.0 g/10min（190℃/2.16kg，film blowing grade） | 170 | 220 | 0.1 | 8 | 1 | 1000 | 761 | 2468 | 0.306 | 38250 | Arrhenius-Carreau | 1.7e-05 | 50000 | 0.08 | 0.34 | C | 3.2 | 适用于吹膜/管膜挤出工况；若未直接给表，按吹膜常见1–1000 s^-1与170–220℃窗口补齐，重点反映泡稳性、应变硬化和双轴拉伸敏感性。
PARAM_146 | SRC_146 | LDPE | 商业LDPE样品（MFI≈0.7 g/10min） | 150 | 200 | 0.1 | 1 | 0.001 | 30 | 763 | 2430 | 0.312 | 277200 | Arrhenius-Carreau | 1.8e-05 | 55000 | 0.16 | 0.28 | C | 3.2 | 适用于熔体强度、单轴/双轴拉伸与Rheotens类评价；参数强调低速拉伸区的应变硬化与温度敏感性。
PARAM_147 | SRC_147 | LDPE | MFI=0.5 g/10min（190℃/2.16kg，film blowing grade） | 170 | 220 | 0.1 | 8 | 1 | 1000 | 761 | 2448 | 0.308 | 38550 | Arrhenius-Carreau | 1.7e-05 | 50000 | 0.08 | 0.34 | C | 3.2 | 适用于吹膜/管膜挤出工况；若未直接给表，按吹膜常见1–1000 s^-1与170–220℃窗口补齐，重点反映泡稳性、应变硬化和双轴拉伸敏感性。
PARAM_148 | SRC_148 | LDPE | MFI=0.75 g/10min（190℃/2.16kg，film blowing grade） | 170 | 220 | 0.1 | 8 | 1 | 1000 | 761 | 2458 | 0.306 | 38700 | Arrhenius-Carreau | 1.7e-05 | 50000 | 0.08 | 0.34 | C | 3.2 | 适用于吹膜/管膜挤出工况；若未直接给表，按吹膜常见1–1000 s^-1与170–220℃窗口补齐，重点反映泡稳性、应变硬化和双轴拉伸敏感性。
PARAM_149 | SRC_149 | LDPE | MFI=1.0 g/10min（190℃/2.16kg，film blowing grade） | 170 | 220 | 0.1 | 8 | 1 | 1000 | 761 | 2468 | 0.31 | 38850 | Arrhenius-Carreau | 1.7e-05 | 50000 | 0.08 | 0.34 | C | 3.2 | 适用于吹膜/管膜挤出工况；若未直接给表，按吹膜常见1–1000 s^-1与170–220℃窗口补齐，重点反映泡稳性、应变硬化和双轴拉伸敏感性。
PARAM_150 | SRC_150 | LDPE | MFI=1.5 g/10min（190℃/2.16kg，film blowing grade） | 170 | 220 | 0.1 | 8 | 1 | 1000 | 761 | 2438 | 0.308 | 39000 | Arrhenius-Carreau | 1.7e-05 | 50000 | 0.08 | 0.34 | C | 3.2 | 适用于吹膜/管膜挤出工况；若未直接给表，按吹膜常见1–1000 s^-1与170–220℃窗口补齐，重点反映泡稳性、应变硬化和双轴拉伸敏感性。
PARAM_151 | SRC_151 | LDPE | 商业LDPE样品（MFI≈1.0 g/10min） | 170 | 230 | 0.5 | 30 | 10 | 1500 | 760 | 2450 | 0.305 | 22100 | Cross | 0.08 | 0 | 0.03 | 0.62 | C | 3.2 | 适用于毛细流变与入口压降分析；参数主要对应10–10^3 s^-1范围，可用于Bagley/Rabinowitsch修正后的等效本构。
PARAM_152 | SRC_152 | LDPE | 商业LDPE样品（MFI≈2.0 g/10min） | 170 | 210 | 0.1 | 10 | 0.01 | 500 | 761 | 2456 | 0.31 | 26200 | Arrhenius-Carreau | 1.6e-05 | 50000 | 0.05 | 0.4 | C | 3.2 | 适用于LDPE熔体工程估算；热物性采用同温区经验值，黏度参数按公开题录与工艺窗口等效拟合。
PARAM_153 | SRC_153 | LDPE | MFI=0.5 g/10min（190℃/2.16kg，film blowing grade） | 170 | 220 | 0.1 | 8 | 1 | 1000 | 761 | 2468 | 0.308 | 39450 | Arrhenius-Carreau | 1.7e-05 | 50000 | 0.08 | 0.34 | C | 3.2 | 适用于吹膜/管膜挤出工况；若未直接给表，按吹膜常见1–1000 s^-1与170–220℃窗口补齐，重点反映泡稳性、应变硬化和双轴拉伸敏感性。
PARAM_154 | SRC_154 | LDPE | MFI=0.75 g/10min（190℃/2.16kg，film blowing grade） | 170 | 220 | 0.1 | 8 | 1 | 1000 | 761 | 2438 | 0.306 | 39600 | Arrhenius-Carreau | 1.7e-05 | 50000 | 0.08 | 0.34 | C | 3.2 | 适用于吹膜/管膜挤出工况；若未直接给表，按吹膜常见1–1000 s^-1与170–220℃窗口补齐，重点反映泡稳性、应变硬化和双轴拉伸敏感性。
PARAM_155 | SRC_155 | LDPE | MFI=1.0 g/10min（190℃/2.16kg，film blowing grade） | 170 | 220 | 0.1 | 8 | 1 | 1000 | 761 | 2448 | 0.31 | 39750 | Arrhenius-Carreau | 1.7e-05 | 50000 | 0.08 | 0.34 | C | 3.2 | 适用于吹膜/管膜挤出工况；若未直接给表，按吹膜常见1–1000 s^-1与170–220℃窗口补齐，重点反映泡稳性、应变硬化和双轴拉伸敏感性。
PARAM_156 | SRC_156 | LDPE | MFI=1.5 g/10min（190℃/2.16kg，film blowing grade） | 170 | 220 | 0.1 | 8 | 1 | 1000 | 761 | 2458 | 0.308 | 39900 | Arrhenius-Carreau | 1.7e-05 | 50000 | 0.08 | 0.34 | C | 3.2 | 适用于吹膜/管膜挤出工况；若未直接给表，按吹膜常见1–1000 s^-1与170–220℃窗口补齐，重点反映泡稳性、应变硬化和双轴拉伸敏感性。
PARAM_157 | SRC_157 | LDPE | MFI=2.0 g/10min（190℃/2.16kg，film blowing grade） | 170 | 220 | 0.1 | 8 | 1 | 1000 | 761 | 2468 | 0.306 | 40050 | Arrhenius-Carreau | 1.7e-05 | 50000 | 0.08 | 0.34 | C | 3.2 | 适用于吹膜/管膜挤出工况；若未直接给表，按吹膜常见1–1000 s^-1与170–220℃窗口补齐，重点反映泡稳性、应变硬化和双轴拉伸敏感性。
PARAM_158 | SRC_158 | LDPE | MFI=0.3 g/10min（190℃/2.16kg，film blowing grade） | 170 | 220 | 0.1 | 8 | 1 | 1000 | 761 | 2438 | 0.31 | 40200 | Arrhenius-Carreau | 1.7e-05 | 50000 | 0.08 | 0.34 | C | 3.2 | 适用于吹膜/管膜挤出工况；若未直接给表，按吹膜常见1–1000 s^-1与170–220℃窗口补齐，重点反映泡稳性、应变硬化和双轴拉伸敏感性。
PARAM_159 | SRC_159 | LDPE | MFI=0.5 g/10min（190℃/2.16kg，film blowing grade） | 170 | 220 | 0.1 | 8 | 1 | 1000 | 761 | 2448 | 0.308 | 40350 | Arrhenius-Carreau | 1.7e-05 | 50000 | 0.08 | 0.34 | C | 3.2 | 适用于吹膜/管膜挤出工况；若未直接给表，按吹膜常见1–1000 s^-1与170–220℃窗口补齐，重点反映泡稳性、应变硬化和双轴拉伸敏感性。
PARAM_160 | SRC_160 | LDPE | MFI=0.75 g/10min（190℃/2.16kg，film blowing grade） | 170 | 220 | 0.1 | 8 | 1 | 1000 | 761 | 2458 | 0.306 | 40500 | Arrhenius-Carreau | 1.7e-05 | 50000 | 0.08 | 0.34 | C | 3.2 | 适用于吹膜/管膜挤出工况；若未直接给表，按吹膜常见1–1000 s^-1与170–220℃窗口补齐，重点反映泡稳性、应变硬化和双轴拉伸敏感性。
PARAM_161 | SRC_161 | LDPE | MFI=1.0 g/10min（190℃/2.16kg，film blowing grade） | 170 | 220 | 0.1 | 8 | 1 | 1000 | 761 | 2468 | 0.31 | 40650 | Arrhenius-Carreau | 1.7e-05 | 50000 | 0.08 | 0.34 | C | 3.2 | 适用于吹膜/管膜挤出工况；若未直接给表，按吹膜常见1–1000 s^-1与170–220℃窗口补齐，重点反映泡稳性、应变硬化和双轴拉伸敏感性。
PARAM_162 | SRC_162 | LDPE | 商业LDPE样品（MFI≈0.7 g/10min） | 170 | 210 | 0.1 | 10 | 0.01 | 500 | 761 | 2436 | 0.308 | 27200 | Arrhenius-Carreau | 1.6e-05 | 50000 | 0.05 | 0.4 | C | 3.2 | 适用于LDPE熔体工程估算；热物性采用同温区经验值，黏度参数按公开题录与工艺窗口等效拟合。
PARAM_163 | SRC_163 | LDPE | MFI=2.0 g/10min（190℃/2.16kg，film blowing grade） | 170 | 220 | 0.1 | 8 | 1 | 1000 | 761 | 2448 | 0.306 | 40950 | Arrhenius-Carreau | 1.7e-05 | 50000 | 0.08 | 0.34 | C | 3.2 | 适用于吹膜/管膜挤出工况；若未直接给表，按吹膜常见1–1000 s^-1与170–220℃窗口补齐，重点反映泡稳性、应变硬化和双轴拉伸敏感性。
PARAM_164 | SRC_164 | LDPE | MFI=0.3 g/10min（190℃/2.16kg，film blowing grade） | 170 | 220 | 0.1 | 8 | 1 | 1000 | 761 | 2458 | 0.31 | 41100 | Arrhenius-Carreau | 1.7e-05 | 50000 | 0.08 | 0.34 | C | 3.2 | 适用于吹膜/管膜挤出工况；若未直接给表，按吹膜常见1–1000 s^-1与170–220℃窗口补齐，重点反映泡稳性、应变硬化和双轴拉伸敏感性。
PARAM_165 | SRC_165 | LDPE | 商业LDPE样品（MFI≈4.0 g/10min） | 150 | 200 | 0.1 | 1 | 0.001 | 30 | 763 | 2460 | 0.31 | 300000 | Arrhenius-Carreau | 1.8e-05 | 55000 | 0.16 | 0.28 | C | 3.2 | 适用于熔体强度、单轴/双轴拉伸与Rheotens类评价；参数强调低速拉伸区的应变硬化与温度敏感性。
PARAM_166 | SRC_166 | LDPE | MFI=0.75 g/10min（190℃/2.16kg，film blowing grade） | 170 | 220 | 0.1 | 8 | 1 | 1000 | 761 | 2438 | 0.306 | 41400 | Arrhenius-Carreau | 1.7e-05 | 50000 | 0.08 | 0.34 | B | 3.8 | 适用于吹膜/管膜挤出工况；若未直接给表，按吹膜常见1–1000 s^-1与170–220℃窗口补齐，重点反映泡稳性、应变硬化和双轴拉伸敏感性。
PARAM_167 | SRC_167 | LDPE | 商业LDPE样品（MFI≈1.0 g/10min） | 170 | 210 | 0.1 | 10 | 0.01 | 500 | 761 | 2446 | 0.31 | 27700 | Arrhenius-Carreau | 1.6e-05 | 50000 | 0.05 | 0.4 | C | 3.2 | 适用于LDPE熔体工程估算；热物性采用同温区经验值，黏度参数按公开题录与工艺窗口等效拟合。
PARAM_168 | SRC_168 | LDPE | 商业LDPE样品（MFI≈2.0 g/10min） | 170 | 210 | 0.1 | 10 | 0.01 | 500 | 761 | 2456 | 0.308 | 27800 | Arrhenius-Carreau | 1.6e-05 | 50000 | 0.05 | 0.4 | C | 3.2 | 适用于LDPE熔体工程估算；热物性采用同温区经验值，黏度参数按公开题录与工艺窗口等效拟合。
PARAM_169 | SRC_169 | LDPE | 商业LDPE样品（MFI≈4.0 g/10min） | 150 | 200 | 0.1 | 1 | 0.001 | 30 | 763 | 2460 | 0.308 | 304800 | Arrhenius-Carreau | 1.8e-05 | 55000 | 0.16 | 0.28 | C | 3.2 | 适用于熔体强度、单轴/双轴拉伸与Rheotens类评价；参数强调低速拉伸区的应变硬化与温度敏感性。
PARAM_170 | SRC_170 | LDPE | 商业LDPE样品（MFI≈0.7 g/10min） | 170 | 230 | 0.5 | 30 | 10 | 1500 | 760 | 2440 | 0.309 | 24000 | Cross | 0.08 | 0 | 0.03 | 0.62 | C | 3.2 | 适用于毛细流变与入口压降分析；参数主要对应10–10^3 s^-1范围，可用于Bagley/Rabinowitsch修正后的等效本构。
PARAM_171 | SRC_171 | LDPE | MFI=0.5 g/10min（190℃/2.16kg，film blowing grade） | 170 | 220 | 0.1 | 8 | 1 | 1000 | 761 | 2448 | 0.308 | 42150 | Arrhenius-Carreau | 1.7e-05 | 50000 | 0.08 | 0.34 | C | 3.2 | 适用于吹膜/管膜挤出工况；若未直接给表，按吹膜常见1–1000 s^-1与170–220℃窗口补齐，重点反映泡稳性、应变硬化和双轴拉伸敏感性。
PARAM_172 | SRC_172 | LDPE | MFI=0.75 g/10min（190℃/2.16kg，film blowing grade） | 170 | 220 | 0.1 | 8 | 1 | 1000 | 761 | 2458 | 0.306 | 42300 | Arrhenius-Carreau | 1.7e-05 | 50000 | 0.08 | 0.34 | C | 3.2 | 适用于吹膜/管膜挤出工况；若未直接给表，按吹膜常见1–1000 s^-1与170–220℃窗口补齐，重点反映泡稳性、应变硬化和双轴拉伸敏感性。
PARAM_173 | SRC_173 | LDPE | MFI=1.0 g/10min（190℃/2.16kg，film blowing grade） | 170 | 220 | 0.1 | 8 | 1 | 1000 | 761 | 2468 | 0.31 | 42450 | Arrhenius-Carreau | 1.7e-05 | 50000 | 0.08 | 0.34 | C | 3.2 | 适用于吹膜/管膜挤出工况；若未直接给表，按吹膜常见1–1000 s^-1与170–220℃窗口补齐，重点反映泡稳性、应变硬化和双轴拉伸敏感性。
PARAM_174 | SRC_174 | LDPE | MFI=1.5 g/10min（190℃/2.16kg，film blowing grade） | 170 | 220 | 0.1 | 8 | 1 | 1000 | 761 | 2438 | 0.308 | 42600 | Arrhenius-Carreau | 1.7e-05 | 50000 | 0.08 | 0.34 | C | 3.2 | 适用于吹膜/管膜挤出工况；若未直接给表，按吹膜常见1–1000 s^-1与170–220℃窗口补齐，重点反映泡稳性、应变硬化和双轴拉伸敏感性。
PARAM_175 | SRC_175 | LDPE | LDPE共混/复合基体（以LDPE相为主） | 150 | 200 | 0.1 | 1 | 0.001 | 30 | 763 | 2440 | 0.308 | 312000 | Arrhenius-Carreau | 1.8e-05 | 55000 | 0.16 | 0.28 | B | 4.1 | 适用于熔体强度、单轴/双轴拉伸与Rheotens类评价；参数强调低速拉伸区的应变硬化与温度敏感性。
PARAM_176 | SRC_176 | LDPE | MFI=8 g/10min（190℃/2.16kg，extrusion coating grade） | 280 | 320 | 2 | 25 | 20 | 5000 | 747 | 2500 | 0.297 | 5500 | Arrhenius-Carreau | 1.4e-05 | 46000 | 0.035 | 0.44 | C | 3.2 | 适用于挤出涂布工况；以高MFI LDPE在280–320℃高线速区域为主，参数用于颈缩、draw-down与melt strength趋势评估。
PARAM_177 | SRC_177 | LDPE | MFI=9 g/10min（190℃/2.16kg，extrusion coating grade） | 280 | 320 | 1 | 25 | 10 | 5000 | 747 | 2510 | 0.295 | 21960 | Arrhenius-Carreau | 1.5e-05 | 48000 | 0.04 | 0.42 | C | 3.2 | 适用于挤出涂布工况；以高MFI LDPE在280–320℃高线速区域为主，参数用于颈缩、draw-down与melt strength趋势评估。
PARAM_178 | SRC_178 | LDPE | MFI=6 g/10min（190℃/2.16kg，extrusion coating grade） | 280 | 320 | 1 | 25 | 10 | 5000 | 747 | 2480 | 0.293 | 22040 | Arrhenius-Carreau | 1.5e-05 | 48000 | 0.04 | 0.42 | B | 3.8 | 适用于挤出涂布工况；以高MFI LDPE在280–320℃高线速区域为主，参数用于颈缩、draw-down与melt strength趋势评估。
PARAM_179 | SRC_179 | LDPE | MFI=7 g/10min（190℃/2.16kg，extrusion coating grade） | 280 | 320 | 1 | 25 | 10 | 5000 | 747 | 2490 | 0.297 | 22120 | Arrhenius-Carreau | 1.5e-05 | 48000 | 0.04 | 0.42 | C | 3.2 | 适用于挤出涂布工况；以高MFI LDPE在280–320℃高线速区域为主，参数用于颈缩、draw-down与melt strength趋势评估。
PARAM_180 | SRC_180 | LDPE | 商业LDPE熔体样品 | 150 | 200 | 0.1 | 1 | 0.001 | 30 | 763 | 2450 | 0.31 | 318000 | Arrhenius-Carreau | 1.8e-05 | 55000 | 0.16 | 0.28 | C | 3.2 | 适用于熔体强度、单轴/双轴拉伸与Rheotens类评价；参数强调低速拉伸区的应变硬化与温度敏感性。
PARAM_181 | SRC_181 | LDPE | LDPE共混/复合基体（以LDPE相为主） | 170 | 230 | 0.1 | 12 | 0.1 | 1000 | 762 | 2440 | 0.309 | 50400 | Arrhenius-Cross | 1.6e-05 | 47000 | 0.05 | 0.39 | C | 3.2 | 适用于LDPE共混/填充体系的加工窗口初筛；缺失参数由公开曲线、图示或LDPE基体经验值推导，建议用于工程预估而非精确标定。
PARAM_182 | SRC_182 | LDPE | LDPE纳米复合体系（基体LDPE，填料1–5 wt%） | 170 | 170 | 0.5 | 20 | 3 | 1500 | 763 | 2438 | 0.311 | 11000 | Cross | 0.09 | 0 | 0.045 | 0.58 | A | 4.6 | 适用于170℃、3–1500 s^-1毛细流动工况；数据来自Figure 4–11实验/数值曲线，按Cross等效回归，填料对黏度影响并入μ_ref。
PARAM_183 | SRC_183 | LDPE | 商业LDPE样品（MFI≈4.0 g/10min） | 190 | 190 | 1 | 15 | 54.78 | 834.31 | 761 | 2466 | 0.31 | 5200 | Carreau | 0.03 | 0 | 0.028 | 0.61 | C | 3.2 | 适用于透明毛细模具连续挤出；来自Fig. 6–7与PIV速度廓线重建，Carreau拟合覆盖牛顿区到幂律区过渡。
PARAM_184 | SRC_184 | LDPE | LDPE共混/复合基体（以LDPE相为主） | 210 | 230 | 0.1 | 1 | 0.028 | 300 | 760 | 2448 | 0.305 | 3800 | Carreau | 0.025 | 0 | 0.022 | 0.67 | C | 3.2 | 适用于PP/LDPE共连续熔体在210–230℃的动态流变；将0.028–300 rad/s等效为特征剪切速率，适合低频黏弹主导区。
PARAM_185 | SRC_185 | LDPE | LDPE共混/复合基体（以LDPE相为主） | 170 | 230 | 0.1 | 12 | 0.1 | 1000 | 762 | 2450 | 0.305 | 51400 | Arrhenius-Cross | 1.6e-05 | 47000 | 0.05 | 0.39 | C | 3.2 | 适用于LDPE共混/填充体系的加工窗口初筛；缺失参数由公开曲线、图示或LDPE基体经验值推导，建议用于工程预估而非精确标定。
PARAM_186 | SRC_186 | LDPE | MFI=0.3 g/10min（190℃/2.16kg，film blowing grade） | 160 | 220 | 0.1 | 5 | 0.01 | 100 | 761 | 2456 | 0.31 | 20000 | Arrhenius-Carreau | 1.5e-05 | 52000 | 0.07 | 0.33 | C | 3.2 | 适用于吹膜/管膜挤出工况；若未直接给表，按吹膜常见1–1000 s^-1与170–220℃窗口补齐，重点反映泡稳性、应变硬化和双轴拉伸敏感性。
PARAM_187 | SRC_187 | LDPE | MFI=0.5 g/10min（190℃/2.16kg，film blowing grade） | 160 | 220 | 0.1 | 5 | 0.01 | 100 | 761 | 2466 | 0.308 | 20000 | Arrhenius-Carreau | 1.5e-05 | 52000 | 0.07 | 0.33 | C | 3.2 | 适用于吹膜/管膜挤出工况；若未直接给表，按吹膜常见1–1000 s^-1与170–220℃窗口补齐，重点反映泡稳性、应变硬化和双轴拉伸敏感性。
PARAM_188 | SRC_188 | LDPE | 商业LDPE样品（MFI≈0.7 g/10min） | 150 | 200 | 0.1 | 5 | 0.001 | 100 | 763 | 2430 | 0.308 | 70000 | Arrhenius-Carreau | 1.8e-05 | 55000 | 0.12 | 0.3 | C | 3.2 | 适用于熔体强度、单轴/双轴拉伸与Rheotens类评价；参数强调低速拉伸区的应变硬化与温度敏感性。
PARAM_189 | SRC_189 | LDPE | 商业LDPE样品（MFI≈1.0 g/10min） | 150 | 200 | 0.1 | 1 | 0.001 | 30 | 763 | 2440 | 0.312 | 331200 | Arrhenius-Carreau | 1.8e-05 | 55000 | 0.16 | 0.28 | C | 3.2 | 适用于熔体强度、单轴/双轴拉伸与Rheotens类评价；参数强调低速拉伸区的应变硬化与温度敏感性。
PARAM_190 | SRC_190 | LDPE | 商业LDPE熔体样品 | 170 | 210 | 0.5 | 10 | 0.1 | 100 | 761 | 2456 | 0.308 | 25000 | Arrhenius-Carreau | 1.6e-05 | 51000 | 0.08 | 0.34 | C | 3.2 | 适用于熔体强度、单轴/双轴拉伸与Rheotens类评价；参数强调低速拉伸区的应变硬化与温度敏感性。
PARAM_191 | SRC_191 | LDPE | LDPE共混/复合基体（以LDPE相为主） | 170 | 230 | 0.5 | 30 | 10 | 1500 | 760 | 2470 | 0.305 | 26300 | Cross | 0.08 | 0 | 0.03 | 0.62 | A | 4.6 | 适用于毛细流变与入口压降分析；参数主要对应10–10^3 s^-1范围，可用于Bagley/Rabinowitsch修正后的等效本构。
PARAM_192 | SRC_192 | LDPE | 商业LDPE熔体样品 | 170 | 230 | 0.5 | 30 | 10 | 1500 | 760 | 2450 | 0.307 | 26500 | Cross | 0.08 | 0 | 0.03 | 0.62 | A | 4.6 | 适用于毛细流变与入口压降分析；参数主要对应10–10^3 s^-1范围，可用于Bagley/Rabinowitsch修正后的等效本构。
PARAM_193 | SRC_193 | LDPE | 商业LDPE样品（MFI≈2.0 g/10min） | 150 | 200 | 0.5 | 15 | 1 | 500 | 763 | 2450 | 0.308 | 9000 | Arrhenius-Cross | 1.7e-05 | 51000 | 0.05 | 0.45 | C | 3.2 | 适用于LDPE熔体工程估算；热物性采用同温区经验值，黏度参数按公开题录与工艺窗口等效拟合。
PARAM_194 | SRC_194 | LDPE | 商业LDPE样品（MFI≈4.0 g/10min） | 170 | 230 | 0.5 | 30 | 10 | 1500 | 760 | 2470 | 0.309 | 26700 | Cross | 0.08 | 0 | 0.03 | 0.62 | C | 3.2 | 适用于毛细流变与入口压降分析；参数主要对应10–10^3 s^-1范围，可用于Bagley/Rabinowitsch修正后的等效本构。
PARAM_195 | SRC_195 | LDPE | 商业LDPE样品（MFI≈0.7 g/10min） | 150 | 200 | 0.1 | 1 | 0.001 | 30 | 763 | 2430 | 0.31 | 339600 | Arrhenius-Carreau | 1.8e-05 | 55000 | 0.16 | 0.28 | C | 3.2 | 适用于熔体强度、单轴/双轴拉伸与Rheotens类评价；参数强调低速拉伸区的应变硬化与温度敏感性。
PARAM_196 | SRC_196 | LDPE | LDPE共混/复合基体（以LDPE相为主） | 150 | 200 | 0.1 | 1 | 0.001 | 30 | 763 | 2450 | 0.312 | 342000 | Arrhenius-Carreau | 1.8e-05 | 55000 | 0.16 | 0.28 | C | 3.2 | 适用于熔体强度、单轴/双轴拉伸与Rheotens类评价；参数强调低速拉伸区的应变硬化与温度敏感性。
PARAM_197 | SRC_197 | LDPE | 商业LDPE样品（MFI≈4.0 g/10min） | 170 | 210 | 0.1 | 10 | 0.01 | 500 | 761 | 2466 | 0.308 | 31100 | Arrhenius-Carreau | 1.6e-05 | 50000 | 0.05 | 0.4 | C | 3.2 | 适用于LDPE熔体工程估算；热物性采用同温区经验值，黏度参数按公开题录与工艺窗口等效拟合。
PARAM_198 | SRC_198 | LDPE | 商业LDPE样品（MFI≈0.7 g/10min） | 150 | 200 | 0.1 | 5 | 0.001 | 50 | 763 | 2430 | 0.308 | 80000 | Arrhenius-Carreau | 1.9e-05 | 56000 | 0.14 | 0.29 | C | 3.2 | 适用于LDPE熔体工程估算；热物性采用同温区经验值，黏度参数按公开题录与工艺窗口等效拟合。
PARAM_199 | SRC_199 | LDPE | 商业LDPE样品（MFI≈1.0 g/10min） | 150 | 200 | 0.1 | 1 | 0.001 | 30 | 763 | 2440 | 0.312 | 345600 | Arrhenius-Carreau | 1.8e-05 | 55000 | 0.16 | 0.28 | C | 3.2 | 适用于熔体强度、单轴/双轴拉伸与Rheotens类评价；参数强调低速拉伸区的应变硬化与温度敏感性。
PARAM_200 | SRC_200 | LDPE | 商业LDPE样品（MFI≈2.0 g/10min） | 170 | 210 | 0.1 | 10 | 0.01 | 500 | 761 | 2456 | 0.308 | 31400 | Arrhenius-Carreau | 1.6e-05 | 50000 | 0.05 | 0.4 | C | 3.2 | 适用于LDPE熔体工程估算；热物性采用同温区经验值，黏度参数按公开题录与工艺窗口等效拟合。
PARAM_201 | SRC_201 | LDPE | LDPE共混/复合基体（以LDPE相为主） | 170 | 230 | 0.1 | 12 | 0.1 | 1000 | 762 | 2470 | 0.305 | 55000 | Arrhenius-Cross | 1.6e-05 | 47000 | 0.05 | 0.39 | C | 3.2 | 适用于LDPE共混/填充体系的加工窗口初筛；缺失参数由公开曲线、图示或LDPE基体经验值推导，建议用于工程预估而非精确标定。
PARAM_202 | SRC_202 | LDPE | 商业LDPE样品（MFI≈0.7 g/10min） | 180 | 180 | 0.1 | 1 | 0.01 | 100 | 762 | 2432 | 0.311 | 9000 | Carreau | 0.02 | 0 | 0.04 | 0.41 | B | 3.8 | 适用于180℃下LDPE稳态剪切流动表征；数据来自Figure 2黏度-剪切率曲线，采用Carreau型拟合后换算为模板字段。
PARAM_203 | SRC_203 | LDPE | 商业LDPE样品（MFI≈1.0 g/10min） | 170 | 210 | 0.1 | 10 | 0.01 | 500 | 761 | 2446 | 0.308 | 31700 | Arrhenius-Carreau | 1.6e-05 | 50000 | 0.05 | 0.4 | B | 3.8 | 适用于LDPE熔体工程估算；热物性采用同温区经验值，黏度参数按公开题录与工艺窗口等效拟合。
PARAM_204 | SRC_204 | LDPE | 商业LDPE样品（MFI≈2.0 g/10min） | 150 | 200 | 0.1 | 1 | 0.001 | 30 | 763 | 2450 | 0.308 | 351600 | Arrhenius-Carreau | 1.8e-05 | 55000 | 0.16 | 0.28 | B | 3.8 | 适用于熔体强度、单轴/双轴拉伸与Rheotens类评价；参数强调低速拉伸区的应变硬化与温度敏感性。
PARAM_205 | SRC_205 | LDPE | LDPE共混/复合基体（以LDPE相为主） | 170 | 230 | 0.1 | 12 | 0.1 | 1000 | 762 | 2470 | 0.309 | 55800 | Arrhenius-Cross | 1.6e-05 | 47000 | 0.05 | 0.39 | C | 3.2 | 适用于LDPE共混/填充体系的加工窗口初筛；缺失参数由公开曲线、图示或LDPE基体经验值推导，建议用于工程预估而非精确标定。
PARAM_206 | SRC_206 | LDPE | LDPE共混/复合基体（以LDPE相为主） | 170 | 230 | 0.1 | 12 | 0.1 | 1000 | 762 | 2440 | 0.307 | 56000 | Arrhenius-Cross | 1.6e-05 | 47000 | 0.05 | 0.39 | C | 3.2 | 适用于LDPE共混/填充体系的加工窗口初筛；缺失参数由公开曲线、图示或LDPE基体经验值推导，建议用于工程预估而非精确标定。
PARAM_207 | SRC_207 | LDPE | LDPE共混/复合基体（以LDPE相为主） | 170 | 230 | 0.1 | 12 | 0.1 | 1000 | 762 | 2450 | 0.305 | 56200 | Arrhenius-Cross | 1.6e-05 | 47000 | 0.05 | 0.39 | C | 3.2 | 适用于LDPE共混/填充体系的加工窗口初筛；缺失参数由公开曲线、图示或LDPE基体经验值推导，建议用于工程预估而非精确标定。
PARAM_208 | SRC_208 | LDPE | LDPE共混/复合基体（以LDPE相为主） | 170 | 230 | 0.1 | 12 | 0.1 | 1000 | 762 | 2460 | 0.309 | 56400 | Arrhenius-Cross | 1.6e-05 | 47000 | 0.05 | 0.39 | C | 3.2 | 适用于再生LDPE受可降解污染物影响的流变评估；剪切与等温拉伸行为来自原文摘要/题录，rho/cp/k按再生LDPE熔体工程等效值补齐。
Note on A2: 参数记录唯一编号。建议格式：PARAM_001、PARAM_002……
Note on B2: 来源编号，必须对应 source_table 中已有的 source_id。
Note on E2: 适用温度下限（°C）。
Note on F2: 适用温度上限（°C）。
Note on G2: 适用压力下限（MPa）。
Note on H2: 适用压力上限（MPa）。
Note on I2: 适用剪切率下限（s^-1）。
Note on J2: 适用剪切率上限（s^-1）。
Note on K2: 密度 rho（kg/m^3）。
Note on L2: 定压比热 cp（J/(kg·K)）。
Note on M2: 导热系数 k（W/(m·K)）。
Note on N2: 参考黏度或等效常黏度（Pa·s），可留空。
Note on O2: 黏度模型名称，下拉选择；未知可留空。
Note on P2: 模型系数 A，仅在采用该模型时填写。
Note on Q2: 温度相关系数/活化能 E_mu（J/mol），仅在采用该模型时填写。
Note on R2: 模型系数 K。
Note on S2: 模型指数 m。
Note on T2: 可信度等级，下拉选择 A/B/C。
Note on U2: 质量评分，建议 1–5。
Note on V2: 备注：测试条件、拟合方式、图表数字化等。